## Sheet1
| 0.13 | [6 empty] | 0.2 | [6 empty] | 0.3 | [6 empty] | 0.5 | [6 empty] | 1 | [6 empty] | 1.8 | [6 empty] | 3.5 | [6 empty] | 8 | [6 empty] | 14 | [6 empty] | 28 | [6 empty] | 55 | [6 empty] | 100 | [6 empty] | 180 | [6 empty] | 350 | [6 empty] | 900 | [6 empty] | 2200 | [6 empty] | 6000 | [6 empty] | 20000 | [6 empty] | 100000 | [6 empty] | 600000 | [6 empty] | 6000000 | [6 empty] | 50000000 | [6 empty] | 800000000 | [6 empty] | 20000000000 | [6 empty] | 800000000000
temp | 170.004 | [6 empty] | 159.997 | [6 empty] | 149.998 | [6 empty] | 140.006 | [6 empty] | 130 | [6 empty] | 120.002 | [6 empty] | 109.997 | [6 empty] | 100.002 | [6 empty] | 95.0004 | [6 empty] | 89.9969 | [6 empty] | 85.0004 | [6 empty] | 79.9994 | [6 empty] | 75.0009 | [6 empty] | 70.0011 | [6 empty] | 64.9992 | [6 empty] | 59.9975 | [6 empty] | 54.9982 | [6 empty] | 49.999 | [6 empty] | 44.9994 | [6 empty] | 40.0006 | [6 empty] | 34.9985 | [6 empty] | 29.9983 | [6 empty] | 24.9958 | [6 empty] | 19.9983 | [6 empty] | 14.9993
|  |  |  | a(t) | b(t) | [5 empty] | a(t) | b(t) | [5 empty] | a(t) | b(t) | [5 empty] | a(t) | b(t) | [5 empty] | a(t) | b(t) | [5 empty] | a(t) | b(t) | [5 empty] | a(t) | b(t) | [5 empty] | a(t) | b(t) | [5 empty] | a(t) | b(t) | [5 empty] | a(t) | b(t) | [5 empty] | a(t) | b(t) | [5 empty] | a(t) | b(t) | [5 empty] | a(t) | b(t) | [5 empty] | a(t) | b(t) | [5 empty] | a(t) | b(t) | [5 empty] | a(t) | b(t) | [5 empty] | a(t) | b(t) | [5 empty] | a(t) | b(t) | [5 empty] | a(t) | b(t) | [5 empty] | a(t) | b(t) | [5 empty] | a(t) | b(t) | [5 empty] | a(t) | b(t) | [5 empty] | a(t) | b(t) | [5 empty] | a(t) | b(t) | [5 empty] | a(t) | b(t)
|  |  |  | 0.13 | 1 | [5 empty] | 0.2 | 0.96 | [5 empty] | 0.3 | 1 | [5 empty] | 0.5 | 1 | [5 empty] | 1 | 1 | [5 empty] | 1.8 | 1 | [5 empty] | 3.5 | 1 | [5 empty] | 8 | 1 | [5 empty] | 14 | 1 | [5 empty] | 28 | 1 | [5 empty] | 55 | 1 | [5 empty] | 100 | 1 | [5 empty] | 180 | 1 | [5 empty] | 350 | 1 | [5 empty] | 900 | 1 | [5 empty] | 2200 | 1 | [5 empty] | 6000 | 1 | [5 empty] | 20000 | 1 | [5 empty] | 100000 | 1 | [5 empty] | 600000 | 1.05 | [5 empty] | 6000000 | 1.15 | [5 empty] | 50000000 | 1.07 | [5 empty] | 800000000 | 1.02 | [5 empty] | 20000000000 | 1 | [5 empty] | 800000000000 | 1
| G' | G" | Tan d | Freq | G' | G" | Tan d | G' | G" | Tan d | Freq | G' | G" | Tan d | G' | G" | Tan d | Freq | G' | G" | Tan d | G' | G" | Tan d | Freq | G' | G" | Tan d | G' | G" | Tan d | Freq | G' | G" | Tan d | G' | G" | Tan d | Freq | G' | G" | Tan d | G' | G" | Tan d | Freq | G' | G" | Tan d | G' | G" | Tan d | Freq | G' | G" | Tan d | G' | G" | Tan d | Freq | G' | G" | Tan d | G' | G" | Tan d | Freq | G' | G" | Tan d | G' | G" | Tan d | Freq | G' | G" | Tan d | G' | G" | Tan d | Freq | G' | G" | Tan d | G' | G" | Tan d | Freq | G' | G" | Tan d | G' | G" | Tan d | Freq | G' | G" | Tan d | G' | G" | Tan d | Freq | G' | G" | Tan d | G' | G" | Tan d | Freq | G' | G" | Tan d | G' | G" | Tan d | Freq | G' | G" | Tan d | G' | G" | Tan d | Freq | G' | G" | Tan d | G' | G" | Tan d | Freq | G' | G" | Tan d | G' | G" | Tan d | Freq | G' | G" | Tan d | G' | G" | Tan d | G' | G' | G" | Tan d | G' | G" | Tan d | Freq | G' | G" | Tan d | G' | G" | Tan d | Freq | G' | G" | Tan d | G' | G" | Tan d | freq | G' | G" | Tan d | G' | G" | Tan d | freq | G' | G" | Tan d
1 | 179000 | 5820 | 0.0326 | 0.13 | 179000 | 5820 | 0.0326 | 165000 | 2730 | 0.0166 | 0.2 | 158400 | 2620.8 | 0.0166 | 187000 | 13100 | 0.0703 | 0.3 | 187000 | 13100 | 0.0703 | 180000 | 0 | 0 | 0.5 | 180000 | 0 | 0 | 174000 | 2950 | 0.0169 | 1 | 174000 | 2950 | 0.0169 | 172000 | 8610 | 0.0501 | 1.8 | 172000 | 8610 | 0.0501 | 170000 | 27100 | 0.16 | 3.5 | 170000 | 27100 | 0.16 | 175000 | 5520 | 0.0316 | 8 | 175000 | 5520 | 0.0316 | 184000 | 0 | 0 | 14 | 184000 | 0 | 0 | 184000 | 0 | 0 | 28 | 184000 | 0 | 0 | 178000 | 3320 | 0.0186 | 55 | 178000 | 3320 | 0.0186 | 171000 | 0 | 0 | 100 | 171000 | 0 | 0 | 188000 | 9870 | 0.0526 | 180 | 188000 | 9870 | 0.0526 | 196000 | 2010 | 0.0102 | 350 | 196000 | 2010 | 0.0102 | 204000 | 15900 | 0.0778 | 900 | 204000 | 15900 | 0.0778 | 210000 | 15900 | 0.0754 | 2200 | 210000 | 15900 | 0.0754 | 222000 | 25600 | 0.115 | 6000 | 222000 | 25600 | 0.115 | 249000 | 47400 | 0.191 | 20000 | 249000 | 47400 | 0.191 | 299000 | 110000 | 0.368 | 100000 | 299000 | 110000 | 0.368 | 460000 | 265000 | 0.577 | 600000 | 483000 | 278250 | 0.577 | 1070000 | 551000 | 0.515 | 6000000 | 1230500 | 633650 | 0.515 | 2080000 | 869000 | 0.418 | 50000000 | 2225600 | 929830 | 0.418 | 4170000 | 1320000 | 0.317 | 800000000 | 4253400 | 1346400 | 0.317 | 6160000 | 1130000 | 0.183 | 20000000000 | 6160000 | 1130000 | 0.183 | 6900000 | 845000 | 0.123 | 800000000000 | 6900000 | 845000 | 0.123
1.58 | 178000 | 0 | 0 | 0.2054 | 178000 | 0 | 0 | 186000 | 12800 | 0.0689 | 0.316 | 178560 | 12288 | 0.0689 | 183000 | 13200 | 0.072 | 0.474 | 183000 | 13200 | 0.072 | 178000 | 8520 | 0.0478 | 0.79 | 178000 | 8520 | 0.0478 | 174000 | 4670 | 0.0269 | 1.58 | 174000 | 4670 | 0.0269 | 183000 | 0 | 0 | 2.844 | 183000 | 0 | 0 | 180000 | 0 | 0 | 5.53 | 180000 | 0 | 0 | 170000 | 0 | 0 | 12.64 | 170000 | 0 | 0 | 182000 | 6280 | 0.0346 | 22.12 | 182000 | 6280 | 0.0346 | 176000 | 1510 | 0.00859 | 44.24 | 176000 | 1510 | 0.00859 | 181000 | 9250 | 0.0512 | 86.9 | 181000 | 9250 | 0.0512 | 190000 | 8870 | 0.0466 | 158 | 190000 | 8870 | 0.0466 | 189000 | 8990 | 0.0477 | 284.4 | 189000 | 8990 | 0.0477 | 200000 | 16500 | 0.0826 | 553 | 200000 | 16500 | 0.0826 | 202000 | 14100 | 0.0699 | 1422 | 202000 | 14100 | 0.0699 | 212000 | 21700 | 0.103 | 3476 | 212000 | 21700 | 0.103 | 231000 | 35900 | 0.156 | 9480 | 231000 | 35900 | 0.156 | 250000 | 64400 | 0.258 | 31600 | 250000 | 64400 | 0.258 | 324000 | 141000 | 0.434 | 158000 | 324000 | 141000 | 0.434 | 535000 | 333000 | 0.623 | 948000 | 561750 | 349650 | 0.623 | 1230000 | 563000 | 0.459 | 9480000 | 1414500 | 647450 | 0.459 | 2330000 | 962000 | 0.413 | 79000000 | 2493100 | 1029340 | 0.413 | 4440000 | 1290000 | 0.291 | 1264000000 | 4528800 | 1315800 | 0.291 | 6270000 | 1090000 | 0.173 | 31600000000 | 6270000 | 1090000 | 0.173 | 6980000 | 817000 | 0.117 | 1264000000000 | 6980000 | 817000 | 0.117
2.51 | 187000 | 24100 | 0.129 | 0.3263 | 187000 | 24100 | 0.129 | 197000 | 421 | 0.00214 | 0.502 | 189120 | 404.16 | 0.00214 | 181000 | 7440 | 0.0411 | 0.753 | 181000 | 7440 | 0.0411 | 174000 | 6000 | 0.0345 | 1.255 | 174000 | 6000 | 0.0345 | 173000 | 0 | 0 | 2.51 | 173000 | 0 | 0 | 178000 | 3520 | 0.0198 | 4.518 | 178000 | 3520 | 0.0198 | 173000 | 6700 | 0.0388 | 8.785 | 173000 | 6700 | 0.0388 | 172000 | 1870 | 0.0109 | 20.08 | 172000 | 1870 | 0.0109 | 189000 | 0 | 0 | 35.14 | 189000 | 0 | 0 | 184000 | 5540 | 0.0301 | 70.28 | 184000 | 5540 | 0.0301 | 183000 | 6010 | 0.0328 | 138.05 | 183000 | 6010 | 0.0328 | 189000 | 7290 | 0.0386 | 251 | 189000 | 7290 | 0.0386 | 191000 | 12200 | 0.0641 | 451.8 | 191000 | 12200 | 0.0641 | 200000 | 12200 | 0.0612 | 878.5 | 200000 | 12200 | 0.0612 | 204000 | 18900 | 0.0926 | 2259 | 204000 | 18900 | 0.0926 | 219000 | 26500 | 0.121 | 5522 | 219000 | 26500 | 0.121 | 239000 | 45100 | 0.189 | 15060 | 239000 | 45100 | 0.189 | 270000 | 82500 | 0.305 | 50200 | 270000 | 82500 | 0.305 | 363000 | 173000 | 0.477 | 251000 | 363000 | 173000 | 0.477 | 646000 | 397000 | 0.615 | 1506000 | 678300 | 416850 | 0.615 | 1400000 | 600000 | 0.43 | 15060000 | 1610000 | 690000 | 0.43 | 2640000 | 1070000 | 0.405 | 125500000 | 2824800 | 1144900 | 0.405 | 4710000 | 1270000 | 0.27 | 2008000000 | 4804200 | 1295400 | 0.27 | 6430000 | 1040000 | 0.162 | 5.02e+10 | 6430000 | 1040000 | 0.162 | 7070000 | 791000 | 0.112 | 2.008e+12 | 7070000 | 791000 | 0.112
3.98 | 188000 | 1000 | 0.00533 | 0.5174 | 188000 | 1000 | 0.00533 | 191000 | 8730 | 0.0456 | 0.796 | 183360 | 8380.8 | 0.0456 | 183000 | 5250 | 0.0287 | 1.194 | 183000 | 5250 | 0.0287 | 179000 | 3970 | 0.0222 | 1.99 | 179000 | 3970 | 0.0222 | 177000 | 2730 | 0.0154 | 3.98 | 177000 | 2730 | 0.0154 | 181000 | 3520 | 0.0195 | 7.164 | 181000 | 3520 | 0.0195 | 181000 | 1060 | 0.00588 | 13.93 | 181000 | 1060 | 0.00588 | 177000 | 4150 | 0.0234 | 31.84 | 177000 | 4150 | 0.0234 | 186000 | 2930 | 0.0157 | 55.72 | 186000 | 2930 | 0.0157 | 184000 | 3630 | 0.0197 | 111.44 | 184000 | 3630 | 0.0197 | 186000 | 5350 | 0.0288 | 218.9 | 186000 | 5350 | 0.0288 | 188000 | 8280 | 0.0441 | 398 | 188000 | 8280 | 0.0441 | 193000 | 12700 | 0.0658 | 716.4 | 193000 | 12700 | 0.0658 | 204000 | 15300 | 0.0748 | 1393 | 204000 | 15300 | 0.0748 | 210000 | 22300 | 0.106 | 3582 | 210000 | 22300 | 0.106 | 226000 | 33500 | 0.148 | 8756 | 226000 | 33500 | 0.148 | 249000 | 55600 | 0.224 | 23880 | 249000 | 55600 | 0.224 | 293000 | 101000 | 0.344 | 79600 | 293000 | 101000 | 0.344 | 412000 | 219000 | 0.532 | 398000 | 412000 | 219000 | 0.532 | 776000 | 463000 | 0.596 | 2388000 | 814800 | 486150 | 0.596 | 1560000 | 649000 | 0.416 | 23880000 | 1794000 | 746350 | 0.416 | 2930000 | 1130000 | 0.386 | 199000000 | 3135100 | 1209100 | 0.386 | 4950000 | 1250000 | 0.252 | 3184000000 | 5049000 | 1275000 | 0.252 | 6560000 | 1030000 | 0.157 | 79600000000 | 6560000 | 1030000 | 0.157 | 7130000 | 763000 | 0.107 | 3184000000000 | 7130000 | 763000 | 0.107
6.31 | 186000 | 1770 | 0.00948 | 0.8203 | 186000 | 1770 | 0.00948 | 187000 | 3230 | 0.0172 | 1.262 | 179520 | 3100.8 | 0.0172 | 186000 | 4690 | 0.0252 | 1.893 | 186000 | 4690 | 0.0252 | 184000 | 1370 | 0.00745 | 3.155 | 184000 | 1370 | 0.00745 | 180000 | 1720 | 0.00958 | 6.31 | 180000 | 1720 | 0.00958 | 182000 | 1450 | 0.00799 | 11.358 | 182000 | 1450 | 0.00799 | 178000 | 2000 | 0.0112 | 22.085 | 178000 | 2000 | 0.0112 | 180000 | 4330 | 0.0241 | 50.48 | 180000 | 4330 | 0.0241 | 186000 | 6350 | 0.0342 | 88.34 | 186000 | 6350 | 0.0342 | 185000 | 6930 | 0.0374 | 176.68 | 185000 | 6930 | 0.0374 | 188000 | 7610 | 0.0405 | 347.05 | 188000 | 7610 | 0.0405 | 192000 | 10600 | 0.0554 | 631 | 192000 | 10600 | 0.0554 | 197000 | 14100 | 0.0714 | 1135.8 | 197000 | 14100 | 0.0714 | 208000 | 18800 | 0.0903 | 2208.5 | 208000 | 18800 | 0.0903 | 217000 | 27400 | 0.126 | 5679 | 217000 | 27400 | 0.126 | 234000 | 40200 | 0.172 | 13882 | 234000 | 40200 | 0.172 | 263000 | 70400 | 0.267 | 37860 | 263000 | 70400 | 0.267 | 319000 | 130000 | 0.406 | 126200 | 319000 | 130000 | 0.406 | 475000 | 273000 | 0.576 | 631000 | 475000 | 273000 | 0.576 | 936000 | 515000 | 0.55 | 3786000 | 982800 | 540750 | 0.55 | 1740000 | 716000 | 0.412 | 37860000 | 2001000 | 823400 | 0.412 | 3220000 | 1190000 | 0.368 | 315500000 | 3445400 | 1273300 | 0.368 | 5190000 | 1210000 | 0.232 | 5048000000 | 5293800 | 1234200 | 0.232 | 6650000 | 980000 | 0.147 | 1.262e+11 | 6650000 | 980000 | 0.147 | 7190000 | 738000 | 0.103 | 5048000000000 | 7190000 | 738000 | 0.103
10 | 186000 | 275 | 0.00148 | 1.3 | 186000 | 275 | 0.00148 | 190000 | 1120 | 0.00592 | 2 | 182400 | 1075.2 | 0.00592 | 179000 | 2440 | 0.0137 | 3 | 179000 | 2440 | 0.0137 | 180000 | 867 | 0.00482 | 5 | 180000 | 867 | 0.00482 | 179000 | 2790 | 0.0156 | 10 | 179000 | 2790 | 0.0156 | 181000 | 1910 | 0.0105 | 18 | 181000 | 1910 | 0.0105 | 178000 | 3190 | 0.018 | 35 | 178000 | 3190 | 0.018 | 182000 | 4670 | 0.0257 | 80 | 182000 | 4670 | 0.0257 | 187000 | 5790 | 0.031 | 140 | 187000 | 5790 | 0.031 | 189000 | 7230 | 0.0383 | 280 | 189000 | 7230 | 0.0383 | 189000 | 9870 | 0.0521 | 550 | 189000 | 9870 | 0.0521 | 193000 | 12600 | 0.0653 | 1000 | 193000 | 12600 | 0.0653 | 200000 | 16300 | 0.0816 | 1800 | 200000 | 16300 | 0.0816 | 213000 | 22500 | 0.106 | 3500 | 213000 | 22500 | 0.106 | 224000 | 32400 | 0.145 | 9000 | 224000 | 32400 | 0.145 | 244000 | 51200 | 0.21 | 22000 | 244000 | 51200 | 0.21 | 282000 | 87700 | 0.31 | 60000 | 282000 | 87700 | 0.31 | 353000 | 163000 | 0.463 | 200000 | 353000 | 163000 | 0.463 | 559000 | 334000 | 0.598 | 1000000 | 559000 | 334000 | 0.598 | 1100000 | 552000 | 0.501 | 6000000 | 1155000 | 579600 | 0.501 | 1930000 | 804000 | 0.415 | 60000000 | 2219500 | 924600 | 0.415 | 3550000 | 1220000 | 0.343 | 500000000 | 3798500 | 1305400 | 0.343 | 5400000 | 1170000 | 0.216 | 8000000000 | 5508000 | 1193400 | 0.216 | 6770000 | 971000 | 0.143 | 200000000000 | 6770000 | 971000 | 0.143 | 7240000 | 719000 | 0.0993 | 8000000000000 | 7240000 | 719000 | 0.0993
15.8 | 187000 | 1630 | 0.0087 | 2.054 | 187000 | 1630 | 0.0087 | 191000 | 2370 | 0.0124 | 3.16 | 183360 | 2275.2 | 0.0124 | 186000 | 1520 | 0.00821 | 4.74 | 186000 | 1520 | 0.00821 | 181000 | 1770 | 0.00977 | 7.9 | 181000 | 1770 | 0.00977 | 181000 | 2070 | 0.0114 | 15.8 | 181000 | 2070 | 0.0114 | 181000 | 2850 | 0.0158 | 28.44 | 181000 | 2850 | 0.0158 | 179000 | 4280 | 0.0239 | 55.3 | 179000 | 4280 | 0.0239 | 181000 | 5660 | 0.0312 | 126.4 | 181000 | 5660 | 0.0312 | 187000 | 7640 | 0.0408 | 221.2 | 187000 | 7640 | 0.0408 | 190000 | 9620 | 0.0506 | 442.4 | 190000 | 9620 | 0.0506 | 193000 | 11100 | 0.0575 | 869 | 193000 | 11100 | 0.0575 | 198000 | 14700 | 0.0746 | 1580 | 198000 | 14700 | 0.0746 | 205000 | 20100 | 0.0976 | 2844 | 205000 | 20100 | 0.0976 | 220000 | 27800 | 0.127 | 5530 | 220000 | 27800 | 0.127 | 233000 | 40900 | 0.176 | 14220 | 233000 | 40900 | 0.176 | 257000 | 64200 | 0.25 | 34760 | 257000 | 64200 | 0.25 | 305000 | 110000 | 0.362 | 94800 | 305000 | 110000 | 0.362 | 400000 | 205000 | 0.511 | 316000 | 400000 | 205000 | 0.511 | 666000 | 399000 | 0.599 | 1580000 | 666000 | 399000 | 0.599 | 1270000 | 583000 | 0.46 | 9480000 | 1333500 | 612150 | 0.46 | 2160000 | 896000 | 0.414 | 94800000 | 2484000 | 1030400 | 0.414 | 3840000 | 1220000 | 0.317 | 790000000 | 4108800 | 1305400 | 0.317 | 5610000 | 1110000 | 0.198 | 12640000000 | 5722200 | 1132200 | 0.198 | 6870000 | 925000 | 0.135 | 316000000000 | 6870000 | 925000 | 0.135 | 7320000 | 721000 | 0.0986 | 12640000000000 | 7320000 | 721000 | 0.0986
25.1 | 188000 | 1540 | 0.00816 | 3.263 | 188000 | 1540 | 0.00816 | 191000 | 1510 | 0.00791 | 5.02 | 183360 | 1449.6 | 0.00791 | 184000 | 1420 | 0.0077 | 7.53 | 184000 | 1420 | 0.0077 | 182000 | 2000 | 0.011 | 12.55 | 182000 | 2000 | 0.011 | 180000 | 2530 | 0.0141 | 25.1 | 180000 | 2530 | 0.0141 | 183000 | 3200 | 0.0175 | 45.18 | 183000 | 3200 | 0.0175 | 181000 | 4510 | 0.0249 | 87.85 | 181000 | 4510 | 0.0249 | 184000 | 6720 | 0.0365 | 200.8 | 184000 | 6720 | 0.0365 | 191000 | 9120 | 0.0477 | 351.4 | 191000 | 9120 | 0.0477 | 193000 | 11100 | 0.0575 | 702.8 | 193000 | 11100 | 0.0575 | 195000 | 13900 | 0.0714 | 1380.5 | 195000 | 13900 | 0.0714 | 201000 | 18200 | 0.0906 | 2510 | 201000 | 18200 | 0.0906 | 212000 | 24600 | 0.116 | 4518 | 212000 | 24600 | 0.116 | 226000 | 34700 | 0.154 | 8785 | 226000 | 34700 | 0.154 | 242000 | 51100 | 0.211 | 22590 | 242000 | 51100 | 0.211 | 274000 | 80900 | 0.296 | 55220 | 274000 | 80900 | 0.296 | 335000 | 139000 | 0.416 | 150600 | 335000 | 139000 | 0.416 | 460000 | 256000 | 0.557 | 502000 | 460000 | 256000 | 0.557 | 800000 | 461000 | 0.577 | 2510000 | 800000 | 461000 | 0.577 | 1430000 | 620000 | 0.432 | 15060000 | 1501500 | 651000 | 0.432 | 2430000 | 986000 | 0.406 | 150600000 | 2794500 | 1133900 | 0.406 | 4120000 | 1210000 | 0.293 | 1255000000 | 4408400 | 1294700 | 0.293 | 5780000 | 1080000 | 0.187 | 20080000000 | 5895600 | 1101600 | 0.187 | 7010000 | 947000 | 0.135 | 502000000000 | 7010000 | 947000 | 0.135 | 7390000 | 722000 | 0.0976 | 20080000000000 | 7390000 | 722000 | 0.0976
39.8 | 191000 | 2110 | 0.011 | 5.174 | 191000 | 2110 | 0.011 | 191000 | 1570 | 0.00823 | 7.96 | 183360 | 1507.2 | 0.00823 | 185000 | 1830 | 0.00994 | 11.94 | 185000 | 1830 | 0.00994 | 183000 | 2470 | 0.0135 | 19.9 | 183000 | 2470 | 0.0135 | 182000 | 2970 | 0.0164 | 39.8 | 182000 | 2970 | 0.0164 | 186000 | 4020 | 0.0216 | 71.64 | 186000 | 4020 | 0.0216 | 184000 | 5580 | 0.0303 | 139.3 | 184000 | 5580 | 0.0303 | 188000 | 8160 | 0.0435 | 318.4 | 188000 | 8160 | 0.0435 | 197000 | 10900 | 0.0554 | 557.2 | 197000 | 10900 | 0.0554 | 197000 | 13400 | 0.0677 | 1114.4 | 197000 | 13400 | 0.0677 | 200000 | 17000 | 0.0851 | 2189 | 200000 | 17000 | 0.0851 | 206000 | 22400 | 0.108 | 3980 | 206000 | 22400 | 0.108 | 219000 | 30300 | 0.139 | 7164 | 219000 | 30300 | 0.139 | 235000 | 43500 | 0.185 | 13930 | 235000 | 43500 | 0.185 | 256000 | 64600 | 0.252 | 35820 | 256000 | 64600 | 0.252 | 296000 | 103000 | 0.347 | 87560 | 296000 | 103000 | 0.347 | 374000 | 176000 | 0.472 | 238800 | 374000 | 176000 | 0.472 | 540000 | 316000 | 0.585 | 796000 | 540000 | 316000 | 0.585 | 958000 | 518000 | 0.54 | 3980000 | 958000 | 518000 | 0.54 | 1610000 | 671000 | 0.417 | 23880000 | 1690500 | 704550 | 0.417 | 2730000 | 1070000 | 0.391 | 238800000 | 3139500 | 1230500 | 0.391 | 4390000 | 1190000 | 0.27 | 1990000000 | 4697300 | 1273300 | 0.27 | 5950000 | 1050000 | 0.176 | 3.184e+10 | 6069000 | 1071000 | 0.176 | 7050000 | 918000 | 0.13 | 796000000000 | 7050000 | 918000 | 0.13 | 7440000 | 714000 | 0.0959 | 3.184e+13 | 7440000 | 714000 | 0.0959
63.1 | 196000 | 1660 | 0.00848 | 8.203 | 196000 | 1660 | 0.00848 | 193000 | 1400 | 0.00727 | 12.62 | 185280 | 1344 | 0.00727 | 185000 | 1670 | 0.00901 | 18.93 | 185000 | 1670 | 0.00901 | 184000 | 2790 | 0.0152 | 31.55 | 184000 | 2790 | 0.0152 | 183000 | 3350 | 0.0183 | 63.1 | 183000 | 3350 | 0.0183 | 190000 | 5060 | 0.0266 | 113.58 | 190000 | 5060 | 0.0266 | 192000 | 6550 | 0.034 | 220.85 | 192000 | 6550 | 0.034 | 196000 | 10000 | 0.0513 | 504.8 | 196000 | 10000 | 0.0513 | 205000 | 13200 | 0.0643 | 883.4 | 205000 | 13200 | 0.0643 | 206000 | 16200 | 0.0786 | 1766.8 | 206000 | 16200 | 0.0786 | 207000 | 21000 | 0.102 | 3470.5 | 207000 | 21000 | 0.102 | 213000 | 27700 | 0.13 | 6310 | 213000 | 27700 | 0.13 | 228000 | 38200 | 0.168 | 11358 | 228000 | 38200 | 0.168 | 247000 | 55200 | 0.223 | 22085 | 247000 | 55200 | 0.223 | 274000 | 82100 | 0.3 | 56790 | 274000 | 82100 | 0.3 | 326000 | 132000 | 0.404 | 138820 | 326000 | 132000 | 0.404 | 428000 | 224000 | 0.523 | 378600 | 428000 | 224000 | 0.523 | 647000 | 385000 | 0.595 | 1262000 | 647000 | 385000 | 0.595 | 1140000 | 564000 | 0.496 | 6310000 | 1140000 | 564000 | 0.496 | 1810000 | 740000 | 0.409 | 37860000 | 1900500 | 777000 | 0.409 | 3040000 | 1130000 | 0.37 | 378600000 | 3496000 | 1299500 | 0.37 | 4630000 | 1170000 | 0.253 | 3155000000 | 4954100 | 1251900 | 0.253 | 6060000 | 1030000 | 0.17 | 50480000000 | 6181200 | 1050600 | 0.17 | 7020000 | 921000 | 0.131 | 1262000000000 | 7020000 | 921000 | 0.131 | 7490000 | 729000 | 0.0974 | 50480000000000 | 7490000 | 729000 | 0.0974
100 | 210000 | 1470 | 0.00698 | 13 | 210000 | 1470 | 0.00698 | 195000 | 1110 | 0.0057 | 20 | 187200 | 1065.6 | 0.0057 | 187000 | 1530 | 0.00819 | 30 | 187000 | 1530 | 0.00819 | 191000 | 2620 | 0.0137 | 50 | 191000 | 2620 | 0.0137 | 190000 | 3620 | 0.0191 | 100 | 190000 | 3620 | 0.0191 | 201000 | 5560 | 0.0277 | 180 | 201000 | 5560 | 0.0277 | 210000 | 7890 | 0.0375 | 350 | 210000 | 7890 | 0.0375 | 212000 | 12600 | 0.0594 | 800 | 212000 | 12600 | 0.0594 | 225000 | 16800 | 0.0747 | 1400 | 225000 | 16800 | 0.0747 | 223000 | 21100 | 0.0946 | 2800 | 223000 | 21100 | 0.0946 | 218000 | 27000 | 0.124 | 5500 | 218000 | 27000 | 0.124 | 226000 | 36000 | 0.159 | 10000 | 226000 | 36000 | 0.159 | 242000 | 49500 | 0.205 | 18000 | 242000 | 49500 | 0.205 | 264000 | 72100 | 0.273 | 35000 | 264000 | 72100 | 0.273 | 300000 | 108000 | 0.359 | 90000 | 300000 | 108000 | 0.359 | 370000 | 172000 | 0.464 | 220000 | 370000 | 172000 | 0.464 | 508000 | 287000 | 0.565 | 600000 | 508000 | 287000 | 0.565 | 800000 | 464000 | 0.58 | 2000000 | 800000 | 464000 | 0.58 | 1350000 | 611000 | 0.454 | 10000000 | 1350000 | 611000 | 0.454 | 2060000 | 825000 | 0.4 | 60000000 | 2163000 | 866250 | 0.4 | 3380000 | 1160000 | 0.343 | 600000000 | 3887000 | 1334000 | 0.343 | 4870000 | 1150000 | 0.235 | 5000000000 | 5210900 | 1230500 | 0.235 | 6190000 | 1000000 | 0.162 | 80000000000 | 6313800 | 1020000 | 0.162 | 7090000 | 934000 | 0.132 | 2000000000000 | 7090000 | 934000 | 0.132 | 7540000 | 731000 | 0.097 | 80000000000000 | 7540000 | 731000 | 0.097
| 0.13 | [6 empty] | 0.2 | [6 empty] | 0.3 | [6 empty] | 0.5 | [6 empty] | 1 | [6 empty] | 1.8 | [6 empty] | 3.5 | [6 empty] | 8 | [6 empty] | 14 | [6 empty] | 28 | [6 empty] | 55 | [6 empty] | 100 | [6 empty] | 180 | [6 empty] | 350 | [6 empty] | 900 | [6 empty] | 2200 | [6 empty] | 6000 | [6 empty] | 20000 | [6 empty] | 100000 | [6 empty] | 600000 | [6 empty] | 6000000 | [6 empty] | 50000000 | [6 empty] | 800000000 | [6 empty] | 20000000000 | [6 empty] | 800000000000
| 2.257316 | [6 empty] | 2.309485 | [6 empty] | 2.364077 | [6 empty] | 2.421272 | [6 empty] | 2.48139 | [6 empty] | 2.544516 | [6 empty] | 2.610987 | [6 empty] | 2.680951 | [6 empty] | 2.717388 | [6 empty] | 2.754844 | [6 empty] | 2.793293 | [6 empty] | 2.832866 | [6 empty] | 2.873556 | [6 empty] | 2.915443 | [6 empty] | 2.958587 | [6 empty] | 3.003026 | [6 empty] | 3.048797 | [6 empty] | 3.095985 | [6 empty] | 3.14466 | [6 empty] | 3.194882 | [6 empty] | 3.246769 | [6 empty] | 3.300349 | [6 empty] | 3.355752 | [6 empty] | 3.412989 | [6 empty] | 3.472231
| 159.997 | 0.2

## data
データシリーズの情報
名前: |  |  | 2022_728_freq 1 to 100_temp 170 to 100 step 10 1
サンプル: |  |  | 3chain_cat_1%
使用者: |  |  | sasaki
インターバルの数: |  |  | 1
アプリケーション: |  |  | RHEOPLUS/32 Multi16 V3.40 21000091-35633
装置: |  |  | MCR301 SN82000000; ID80924104; FW3.51D090908; Slot3; Adj7d
測定日/時間: |  |  | 2022/07/28; 13:20 午後
測定治具: |  |  | PP08-SN23708; [d=0.1 mm]
アクセス |  |  | TU1=P-PTD200+H-PTD200-SN80914976-916417
定数の計算:
- 標準 Csr [min/s]: |  |  | 0.41648094
- 標準 Css [Pa/mNm]: |  |  | 10120.002
- 開始待機時間 [s]: |  |  | 318.038
- 物質の密度 [rho]: |  |  | 1000
- 測定のタイプ: |  |  | 1
- モーター調整係数: |  |  | 1
インターバル: |  |  | 1
データポイント数: |  |  | 11
時間設定: |  |  | 11 測定点数
測定条件:
#NAME? |  |  | 振り角 gamma = 0.1 %
角周波数 omega = 1 ... 100 rad/s 対数; ¦傾き¦ = 5 点 / 桁
ﾉｰﾏﾙﾌｫｰｽ |  |  | FN = 0.1 N
測定点数 | 時間 | 温度 | 角周波数 | 周波数 | せん断応力 | ひずみ | 位相角 | 複素弾性率 | 貯蔵弾性率 | 損失弾性率 | 複素粘度 | 損失正接 | ｷﾞｬｯﾌﾟ | ﾄﾙｸ | ﾉｰﾏﾙﾌｫｰｽ | 速度 | ステータス | 緩和弾性率 | リフト速度/ギャップ
| [s] | [°C] | [1/s] | [Hz] | [Pa] | [%] | [°] | [Pa] | [Pa] | [Pa] | [Pa・s] | [1] | [mm] | [μNm] | [N] | [μm/s] | [] | [Pa] | [1/s]
1 | 33.052 | 170.004 | 1 | 0.159 | 179 | 0.0999 | 1.86547 | 179000 | 179000 | 5820 | 179000 | 0.0326 | 1.43 | 17.6 | 0.116 | 0 | DSO | ****** | 0
2 | 57.033 | 170.001 | 1.58 | 0.252 | 178 | 0.0999 | 0.00286479 | 178000 | 178000 | 0 | 113000 | 0 | 1.43 | 17.6 | 0.114 | 0 | MV-,taD | ****** | 0
3 | 75.898 | 169.997 | 2.51 | 0.4 | 189 | 0.1 | 7.34306 | 188000 | 187000 | 24100 | 75000 | 0.129 | 1.43 | 18.6 | 0.118 | 0 | DSO | ****** | 0
4 | 90.855 | 169.996 | 3.98 | 0.634 | 188 | 0.1 | 0.305523 | 188000 | 188000 | 1000 | 47200 | 0.00533 | 1.43 | 18.5 | 0.112 | 0 | DSO | ****** | 0
5 | 102.79 | 169.997 | 6.31 | 1 | 186 | 0.1 | 0.543224 | 186000 | 186000 | 1770 | 29500 | 0.00948 | 1.43 | 18.4 | 0.116 | 0 | DSO | ****** | 0
6 | 112.36 | 170.001 | 10 | 1.59 | 186 | 0.1 | 0.0848987 | 186000 | 186000 | 275 | 18600 | 0.00148 | 1.43 | 18.3 | 0.119 | 0 | DSO | ****** | 0
7 | 120.74 | 169.996 | 15.8 | 2.52 | 188 | 0.1 | 0.498408 | 187000 | 187000 | 1630 | 11800 | 0.0087 | 1.43 | 18.5 | 0.116 | 0 | DSO | ****** | 0
8 | 132.98 | 169.999 | 25.1 | 4 | 189 | 0.1 | 0.467485 | 188000 | 188000 | 1540 | 7500 | 0.00816 | 1.43 | 18.6 | 0.119 | 0 | DSO | ****** | 0
9 | 146.77 | 170.009 | 39.8 | 6.34 | 191 | 0.1 | 0.633004 | 191000 | 191000 | 2110 | 4790 | 0.011 | 1.43 | 18.9 | 0.119 | 0 | DSO | ****** | 0
10 | 160.94 | 170.004 | 63.1 | 10 | 196 | 0.1 | 0.486118 | 196000 | 196000 | 1660 | 3110 | 0.00848 | 1.43 | 19.4 | 0.114 | 0 | DSO | ****** | 0
11 | 174.23 | 170.005 | 100 | 15.9 | 210 | 0.0999 | 0.400117 | 210000 | 210000 | 1470 | 2100 | 0.00698 | 1.43 | 20.7 | 0.117 | 0 | DSO | ****** | 0
データシリーズの情報
名前: |  |  | 2022_728_freq 1 to 100_temp 170 to 100 step 10 2
サンプル: |  |  | 3chain_cat_1%
使用者: |  |  | sasaki
インターバルの数: |  |  | 1
アプリケーション: |  |  | RHEOPLUS/32 Multi16 V3.40 21000091-35633
装置: |  |  | MCR301 SN82000000; ID80924104; FW3.51D090908; Slot3; Adj7d
測定日/時間: |  |  | 2022/07/28; 13:32 午後
測定治具: |  |  | PP08-SN23708; [d=0.1 mm]
アクセス |  |  | TU1=P-PTD200+H-PTD200-SN80914976-916417
定数の計算:
- 標準 Csr [min/s]: |  |  | 0.41648094
- 標準 Css [Pa/mNm]: |  |  | 10120.002
- 開始待機時間 [s]: |  |  | 520.059
- 物質の密度 [rho]: |  |  | 1000
- 測定のタイプ: |  |  | 1
- モーター調整係数: |  |  | 1
インターバル: |  |  | 1
データポイント数: |  |  | 11
時間設定: |  |  | 11 測定点数
測定条件:
#NAME? |  |  | 振り角 gamma = 0.1 %
角周波数 omega = 1 ... 100 rad/s 対数; ¦傾き¦ = 5 点 / 桁
ﾉｰﾏﾙﾌｫｰｽ |  |  | FN = 0.1 N
測定点数 | 時間 | 温度 | 角周波数 | 周波数 | せん断応力 | ひずみ | 位相角 | 複素弾性率 | 貯蔵弾性率 | 損失弾性率 | 複素粘度 | 損失正接 | ｷﾞｬｯﾌﾟ | ﾄﾙｸ | ﾉｰﾏﾙﾌｫｰｽ | 速度 | ステータス | 緩和弾性率 | リフト速度/ギャップ
| [s] | [°C] | [1/s] | [Hz] | [Pa] | [%] | [°] | [Pa] | [Pa] | [Pa] | [Pa・s] | [1] | [mm] | [μNm] | [N] | [μm/s] | [] | [Pa] | [1/s]
1 | 33.06 | 159.997 | 1 | 0.159 | 164 | 0.0995 | 0.950696 | 165000 | 165000 | 2730 | 165000 | 0.0166 | 1.44 | 16.2 | 0.103 | 0 | DSO | ****** | 0
2 | 57.041 | 160.002 | 1.58 | 0.252 | 187 | 0.1 | 3.94277 | 187000 | 186000 | 12800 | 118000 | 0.0689 | 1.44 | 18.4 | 0.104 | 0 | DSO | ****** | 0
3 | 75.906 | 160.003 | 2.51 | 0.4 | 197 | 0.1 | 0.122422 | 197000 | 197000 | 421 | 78500 | 0.00214 | 1.44 | 19.5 | 0.103 | 0 | DSO | ****** | 0
4 | 90.863 | 160.004 | 3.98 | 0.634 | 191 | 0.1 | 2.61363 | 191000 | 191000 | 8730 | 48100 | 0.0456 | 1.44 | 18.9 | 0.105 | 0 | DSO | ****** | 0
5 | 102.8 | 160.002 | 6.31 | 1 | 187 | 0.1 | 0.987898 | 187000 | 187000 | 3230 | 29700 | 0.0172 | 1.44 | 18.5 | 0.102 | 0 | DSO | ****** | 0
6 | 112.37 | 160.006 | 10 | 1.59 | 190 | 0.1 | 0.339148 | 190000 | 190000 | 1120 | 19000 | 0.00592 | 1.44 | 18.8 | 0.103 | 0 | DSO | ****** | 0
7 | 120.97 | 159.997 | 15.8 | 2.52 | 191 | 0.1 | 0.710558 | 191000 | 191000 | 2370 | 12100 | 0.0124 | 1.44 | 18.9 | 0.103 | 0 | DSO | ****** | 0
8 | 133.2 | 160 | 25.1 | 4 | 191 | 0.1 | 0.453161 | 191000 | 191000 | 1510 | 7590 | 0.00791 | 1.44 | 18.9 | 0.102 | 0 | DSO | ****** | 0
9 | 147.13 | 159.998 | 39.8 | 6.34 | 191 | 0.1 | 0.471283 | 191000 | 191000 | 1570 | 4810 | 0.00823 | 1.44 | 18.9 | 0.101 | 0 | DSO | ****** | 0
10 | 161.44 | 160.001 | 63.1 | 10 | 193 | 0.1 | 0.416551 | 193000 | 193000 | 1400 | 3050 | 0.00727 | 1.44 | 19 | 0.104 | 0 | DSO | ****** | 0
11 | 174.71 | 159.997 | 100 | 15.9 | 195 | 0.0999 | 0.326434 | 195000 | 195000 | 1110 | 1950 | 0.0057 | 1.44 | 19.3 | 0.101 | 0 | DSO | ****** | 0
データシリーズの情報
名前: |  |  | 2022_728_freq 1 to 100_temp 170 to 100 step 10 3
サンプル: |  |  | 3chain_cat_1%
使用者: |  |  | sasaki
インターバルの数: |  |  | 1
アプリケーション: |  |  | RHEOPLUS/32 Multi16 V3.40 21000091-35633
装置: |  |  | MCR301 SN82000000; ID80924104; FW3.51D090908; Slot3; Adj7d
測定日/時間: |  |  | 2022/07/28; 13:43 午後
測定治具: |  |  | PP08-SN23708; [d=0.1 mm]
アクセス |  |  | TU1=P-PTD200+H-PTD200-SN80914976-916417
定数の計算:
- 標準 Csr [min/s]: |  |  | 0.41648094
- 標準 Css [Pa/mNm]: |  |  | 10120.002
- 開始待機時間 [s]: |  |  | 519.824
- 物質の密度 [rho]: |  |  | 1000
- 測定のタイプ: |  |  | 1
- モーター調整係数: |  |  | 1
インターバル: |  |  | 1
データポイント数: |  |  | 11
時間設定: |  |  | 11 測定点数
測定条件:
#NAME? |  |  | 振り角 gamma = 0.1 %
角周波数 omega = 1 ... 100 rad/s 対数; ¦傾き¦ = 5 点 / 桁
ﾉｰﾏﾙﾌｫｰｽ |  |  | FN = 0.1 N
測定点数 | 時間 | 温度 | 角周波数 | 周波数 | せん断応力 | ひずみ | 位相角 | 複素弾性率 | 貯蔵弾性率 | 損失弾性率 | 複素粘度 | 損失正接 | ｷﾞｬｯﾌﾟ | ﾄﾙｸ | ﾉｰﾏﾙﾌｫｰｽ | 速度 | ステータス | 緩和弾性率 | リフト速度/ギャップ
| [s] | [°C] | [1/s] | [Hz] | [Pa] | [%] | [°] | [Pa] | [Pa] | [Pa] | [Pa・s] | [1] | [mm] | [μNm] | [N] | [μm/s] | [] | [Pa] | [1/s]
1 | 33.06 | 149.998 | 1 | 0.159 | 188 | 0.1 | 4.02085 | 188000 | 187000 | 13100 | 188000 | 0.0703 | 1.44 | 18.5 | 0.0804 | 0.00298 | DSO | ****** | 2.07e-06
2 | 57.041 | 150.005 | 1.58 | 0.252 | 184 | 0.1 | 4.11569 | 184000 | 183000 | 13200 | 116000 | 0.072 | 1.44 | 18.2 | 0.0838 | 0 | DSO | ****** | 0
3 | 75.906 | 150 | 2.51 | 0.4 | 181 | 0.1 | 2.35132 | 181000 | 181000 | 7440 | 72200 | 0.0411 | 1.44 | 17.9 | 0.0836 | 0 | DSO | ****** | 0
4 | 90.864 | 150.003 | 3.98 | 0.634 | 183 | 0.1 | 1.64228 | 183000 | 183000 | 5250 | 46000 | 0.0287 | 1.44 | 18.1 | 0.0834 | 0 | DSO | ****** | 0
5 | 102.8 | 149.993 | 6.31 | 1 | 186 | 0.1 | 1.4424 | 186000 | 186000 | 4690 | 29500 | 0.0252 | 1.44 | 18.4 | 0.0846 | 0 | DSO | ****** | 0
6 | 112.37 | 150.002 | 10 | 1.59 | 179 | 0.0999 | 0.782859 | 179000 | 179000 | 2440 | 17900 | 0.0137 | 1.44 | 17.7 | 0.0866 | 0 | DSO | ****** | 0
7 | 120.08 | 150.001 | 15.8 | 2.52 | 186 | 0.1 | 0.47023 | 186000 | 186000 | 1520 | 11700 | 0.00821 | 1.44 | 18.4 | 0.0797 | 0 | DSO | ****** | 0
8 | 132.38 | 149.997 | 25.1 | 4 | 184 | 0.1 | 0.441204 | 184000 | 184000 | 1420 | 7330 | 0.0077 | 1.44 | 18.2 | 0.0814 | 0 | DSO | ****** | 0
9 | 146.4 | 149.999 | 39.8 | 6.34 | 185 | 0.1 | 0.569313 | 185000 | 185000 | 1830 | 4640 | 0.00994 | 1.44 | 18.3 | 0.0811 | 0 | DSO | ****** | 0
10 | 160.51 | 149.999 | 63.1 | 10 | 185 | 0.1 | 0.51626 | 185000 | 185000 | 1670 | 2940 | 0.00901 | 1.44 | 18.3 | 0.081 | 0 | DSO | ****** | 0
11 | 173.83 | 150 | 100 | 15.9 | 187 | 0.0999 | 0.469316 | 187000 | 187000 | 1530 | 1870 | 0.00819 | 1.44 | 18.5 | 0.0798 | 0 | DSO | ****** | 0
データシリーズの情報
名前: |  |  | 2022_728_freq 1 to 100_temp 170 to 100 step 10 4
サンプル: |  |  | 3chain_cat_1%
使用者: |  |  | sasaki
インターバルの数: |  |  | 1
アプリケーション: |  |  | RHEOPLUS/32 Multi16 V3.40 21000091-35633
装置: |  |  | MCR301 SN82000000; ID80924104; FW3.51D090908; Slot3; Adj7d
測定日/時間: |  |  | 2022/07/28; 13:55 午後
測定治具: |  |  | PP08-SN23708; [d=0.1 mm]
アクセス |  |  | TU1=P-PTD200+H-PTD200-SN80914976-916417
定数の計算:
- 標準 Csr [min/s]: |  |  | 0.41648094
- 標準 Css [Pa/mNm]: |  |  | 10120.002
- 開始待機時間 [s]: |  |  | 514.115
- 物質の密度 [rho]: |  |  | 1000
- 測定のタイプ: |  |  | 1
- モーター調整係数: |  |  | 1
インターバル: |  |  | 1
データポイント数: |  |  | 11
時間設定: |  |  | 11 測定点数
測定条件:
#NAME? |  |  | 振り角 gamma = 0.1 %
角周波数 omega = 1 ... 100 rad/s 対数; ¦傾き¦ = 5 点 / 桁
ﾉｰﾏﾙﾌｫｰｽ |  |  | FN = 0.1 N
測定点数 | 時間 | 温度 | 角周波数 | 周波数 | せん断応力 | ひずみ | 位相角 | 複素弾性率 | 貯蔵弾性率 | 損失弾性率 | 複素粘度 | 損失正接 | ｷﾞｬｯﾌﾟ | ﾄﾙｸ | ﾉｰﾏﾙﾌｫｰｽ | 速度 | ステータス | 緩和弾性率 | リフト速度/ギャップ
| [s] | [°C] | [1/s] | [Hz] | [Pa] | [%] | [°] | [Pa] | [Pa] | [Pa] | [Pa・s] | [1] | [mm] | [μNm] | [N] | [μm/s] | [] | [Pa] | [1/s]
1 | 33.04 | 140.006 | 1 | 0.159 | 181 | 0.1 | 0.00286479 | 180000 | 180000 | 0 | 180000 | 0 | 1.43 | 17.9 | 0.0933 | 0 | MV-,taD | ****** | 0
2 | 57.021 | 140.003 | 1.58 | 0.252 | 178 | 0.1 | 2.73732 | 178000 | 178000 | 8520 | 113000 | 0.0478 | 1.43 | 17.6 | 0.0917 | 0 | DSO | ****** | 0
3 | 75.886 | 139.996 | 2.51 | 0.4 | 174 | 0.1 | 1.97721 | 174000 | 174000 | 6000 | 69300 | 0.0345 | 1.43 | 17.2 | 0.0897 | 0 | DSO | ****** | 0
4 | 90.843 | 139.993 | 3.98 | 0.634 | 179 | 0.1 | 1.27327 | 179000 | 179000 | 3970 | 44800 | 0.0222 | 1.43 | 17.7 | 0.0871 | 0 | DSO | ****** | 0
5 | 102.78 | 140.006 | 6.31 | 1 | 184 | 0.1 | 0.427127 | 184000 | 184000 | 1370 | 29200 | 0.00745 | 1.43 | 18.2 | 0.0901 | 0 | DSO | ****** | 0
6 | 112.35 | 140.006 | 10 | 1.59 | 180 | 0.0999 | 0.275965 | 180000 | 180000 | 867 | 18000 | 0.00482 | 1.43 | 17.8 | 0.0874 | 0 | DSO | ****** | 0
7 | 121.13 | 140.001 | 15.8 | 2.52 | 181 | 0.1 | 0.559787 | 181000 | 181000 | 1770 | 11400 | 0.00977 | 1.43 | 17.9 | 0.0872 | 0 | DSO | ****** | 0
8 | 133.53 | 139.998 | 25.1 | 4 | 182 | 0.1 | 0.630679 | 182000 | 182000 | 2000 | 7240 | 0.011 | 1.43 | 18 | 0.0866 | 0 | DSO | ****** | 0
9 | 147.34 | 139.996 | 39.8 | 6.34 | 183 | 0.1 | 0.775008 | 183000 | 183000 | 2470 | 4590 | 0.0135 | 1.43 | 18 | 0.0839 | 0 | DSO | ****** | 0
10 | 161.51 | 140.004 | 63.1 | 10 | 184 | 0.1 | 0.869577 | 184000 | 184000 | 2790 | 2920 | 0.0152 | 1.43 | 18.2 | 0.0934 | 1.28 | DSO | ****** | 0.00089
11 | 174.69 | 140.005 | 100 | 15.9 | 191 | 0.0999 | 0.78697 | 191000 | 191000 | 2620 | 1910 | 0.0137 | 1.43 | 18.9 | 0.0983 | 0 | DSO | ****** | 0
データシリーズの情報
名前: |  |  | 2022_728_freq 1 to 100_temp 170 to 100 step 10 5
サンプル: |  |  | 3chain_cat_1%
使用者: |  |  | sasaki
インターバルの数: |  |  | 1
アプリケーション: |  |  | RHEOPLUS/32 Multi16 V3.40 21000091-35633
装置: |  |  | MCR301 SN82000000; ID80924104; FW3.51D090908; Slot3; Adj7d
測定日/時間: |  |  | 2022/07/28; 14:07 午後
測定治具: |  |  | PP08-SN23708; [d=0.1 mm]
アクセス |  |  | TU1=P-PTD200+H-PTD200-SN80914976-916417
定数の計算:
- 標準 Csr [min/s]: |  |  | 0.41648094
- 標準 Css [Pa/mNm]: |  |  | 10120.002
- 開始待機時間 [s]: |  |  | 515.722
- 物質の密度 [rho]: |  |  | 1000
- 測定のタイプ: |  |  | 1
- モーター調整係数: |  |  | 1
インターバル: |  |  | 1
データポイント数: |  |  | 11
時間設定: |  |  | 11 測定点数
測定条件:
#NAME? |  |  | 振り角 gamma = 0.1 %
角周波数 omega = 1 ... 100 rad/s 対数; ¦傾き¦ = 5 点 / 桁
ﾉｰﾏﾙﾌｫｰｽ |  |  | FN = 0.1 N
測定点数 | 時間 | 温度 | 角周波数 | 周波数 | せん断応力 | ひずみ | 位相角 | 複素弾性率 | 貯蔵弾性率 | 損失弾性率 | 複素粘度 | 損失正接 | ｷﾞｬｯﾌﾟ | ﾄﾙｸ | ﾉｰﾏﾙﾌｫｰｽ | 速度 | ステータス | 緩和弾性率 | リフト速度/ギャップ
| [s] | [°C] | [1/s] | [Hz] | [Pa] | [%] | [°] | [Pa] | [Pa] | [Pa] | [Pa・s] | [1] | [mm] | [μNm] | [N] | [μm/s] | [] | [Pa] | [1/s]
1 | 33.06 | 130 | 1 | 0.159 | 175 | 0.1 | 0.967503 | 175000 | 174000 | 2950 | 175000 | 0.0169 | 1.43 | 17.2 | 0.0832 | 0 | DSO | ****** | 0
2 | 57.041 | 129.996 | 1.58 | 0.252 | 174 | 0.1 | 1.54169 | 174000 | 174000 | 4670 | 110000 | 0.0269 | 1.43 | 17.2 | 0.0797 | 0.00473 | DSO | ****** | 3.3e-06
3 | 75.906 | 130.002 | 2.51 | 0.4 | 173 | 0.1 | 0.00286479 | 173000 | 173000 | 0 | 68800 | 0 | 1.43 | 17.1 | 0.084 | 0 | MV-,taD | ****** | 0
4 | 90.863 | 129.997 | 3.98 | 0.634 | 177 | 0.1 | 0.881453 | 177000 | 177000 | 2730 | 44500 | 0.0154 | 1.43 | 17.5 | 0.0818 | 0 | DSO | ****** | 0
5 | 102.8 | 129.995 | 6.31 | 1 | 180 | 0.1 | 0.548764 | 180000 | 180000 | 1720 | 28500 | 0.00958 | 1.43 | 17.8 | 0.0798 | 0 | DSO | ****** | 0
6 | 112.37 | 129.993 | 10 | 1.59 | 179 | 0.1 | 0.895239 | 179000 | 179000 | 2790 | 17900 | 0.0156 | 1.43 | 17.7 | 0.08 | 0 | DSO | ****** | 0
7 | 121.58 | 129.997 | 15.8 | 2.52 | 181 | 0.1 | 0.653979 | 181000 | 181000 | 2070 | 11400 | 0.0114 | 1.43 | 17.9 | 0.0814 | 0 | DSO | ****** | 0
8 | 134.16 | 129.994 | 25.1 | 4 | 180 | 0.1 | 0.807761 | 180000 | 180000 | 2530 | 7160 | 0.0141 | 1.43 | 17.8 | 0.0853 | 0 | DSO | ****** | 0
9 | 148.13 | 130.005 | 39.8 | 6.34 | 182 | 0.1 | 0.937615 | 182000 | 182000 | 2970 | 4560 | 0.0164 | 1.43 | 18 | 0.0847 | 0 | DSO | ****** | 0
10 | 162.25 | 130.004 | 63.1 | 10 | 183 | 0.1 | 1.04836 | 183000 | 183000 | 3350 | 2900 | 0.0183 | 1.43 | 18.1 | 0.0853 | 0 | DSO | ****** | 0
11 | 175.54 | 130.002 | 100 | 15.9 | 189 | 0.0999 | 1.09275 | 190000 | 190000 | 3620 | 1900 | 0.0191 | 1.43 | 18.7 | 0.0837 | 0 | DSO | ****** | 0
データシリーズの情報
名前: |  |  | 2022_728_freq 1 to 100_temp 170 to 100 step 10 6
サンプル: |  |  | 3chain_cat_1%
使用者: |  |  | sasaki
インターバルの数: |  |  | 1
アプリケーション: |  |  | RHEOPLUS/32 Multi16 V3.40 21000091-35633
装置: |  |  | MCR301 SN82000000; ID80924104; FW3.51D090908; Slot3; Adj7d
測定日/時間: |  |  | 2022/07/28; 14:18 午後
測定治具: |  |  | PP08-SN23708; [d=0.1 mm]
アクセス |  |  | TU1=P-PTD200+H-PTD200-SN80914976-916417
定数の計算:
- 標準 Csr [min/s]: |  |  | 0.41648094
- 標準 Css [Pa/mNm]: |  |  | 10120.002
- 開始待機時間 [s]: |  |  | 517.297
- 物質の密度 [rho]: |  |  | 1000
- 測定のタイプ: |  |  | 1
- モーター調整係数: |  |  | 1
インターバル: |  |  | 1
データポイント数: |  |  | 11
時間設定: |  |  | 11 測定点数
測定条件:
#NAME? |  |  | 振り角 gamma = 0.1 %
角周波数 omega = 1 ... 100 rad/s 対数; ¦傾き¦ = 5 点 / 桁
ﾉｰﾏﾙﾌｫｰｽ |  |  | FN = 0.1 N
測定点数 | 時間 | 温度 | 角周波数 | 周波数 | せん断応力 | ひずみ | 位相角 | 複素弾性率 | 貯蔵弾性率 | 損失弾性率 | 複素粘度 | 損失正接 | ｷﾞｬｯﾌﾟ | ﾄﾙｸ | ﾉｰﾏﾙﾌｫｰｽ | 速度 | ステータス | 緩和弾性率 | リフト速度/ギャップ
| [s] | [°C] | [1/s] | [Hz] | [Pa] | [%] | [°] | [Pa] | [Pa] | [Pa] | [Pa・s] | [1] | [mm] | [μNm] | [N] | [μm/s] | [] | [Pa] | [1/s]
1 | 33.06 | 120.002 | 1 | 0.159 | 173 | 0.1 | 2.87049 | 172000 | 172000 | 8610 | 172000 | 0.0501 | 1.43 | 17.1 | 0.101 | 0 | DSO | ****** | 0
2 | 57.041 | 120 | 1.58 | 0.252 | 183 | 0.1 | 0.00286479 | 183000 | 183000 | 0 | 115000 | 0 | 1.43 | 18 | 0.101 | 0 | MV-,taD | ****** | 0
3 | 75.898 | 119.997 | 2.51 | 0.4 | 178 | 0.1 | 1.13307 | 178000 | 178000 | 3520 | 70900 | 0.0198 | 1.43 | 17.6 | 0.098 | 0 | DSO | ****** | 0
4 | 90.855 | 119.996 | 3.98 | 0.634 | 181 | 0.1 | 1.11627 | 181000 | 181000 | 3520 | 45400 | 0.0195 | 1.43 | 17.9 | 0.097 | 0 | DSO | ****** | 0
5 | 102.79 | 119.995 | 6.31 | 1 | 181 | 0.1 | 0.457617 | 182000 | 182000 | 1450 | 28800 | 0.00799 | 1.43 | 17.9 | 0.0957 | 0 | DSO | ****** | 0
6 | 112.36 | 119.995 | 10 | 1.59 | 181 | 0.1 | 0.603126 | 181000 | 181000 | 1910 | 18100 | 0.0105 | 1.43 | 17.9 | 0.0955 | 0 | DSO | ****** | 0
7 | 121.43 | 120.002 | 15.8 | 2.52 | 181 | 0.1 | 0.904391 | 181000 | 181000 | 2850 | 11400 | 0.0158 | 1.43 | 17.9 | 0.096 | 0 | DSO | ****** | 0
8 | 134.01 | 120.005 | 25.1 | 4 | 183 | 0.1 | 1.00309 | 183000 | 183000 | 3200 | 7290 | 0.0175 | 1.43 | 18.1 | 0.0972 | 0 | DSO | ****** | 0
9 | 147.74 | 119.999 | 39.8 | 6.34 | 186 | 0.1 | 1.24017 | 186000 | 186000 | 4020 | 4670 | 0.0216 | 1.43 | 18.4 | 0.095 | 0 | DSO | ****** | 0
10 | 162.06 | 120.003 | 63.1 | 10 | 190 | 0.1 | 1.52537 | 190000 | 190000 | 5060 | 3010 | 0.0266 | 1.43 | 18.8 | 0.0959 | 0 | DSO | ****** | 0
11 | 175.37 | 120.002 | 100 | 15.9 | 201 | 0.0999 | 1.58584 | 201000 | 201000 | 5560 | 2010 | 0.0277 | 1.43 | 19.8 | 0.0957 | 0 | DSO | ****** | 0
データシリーズの情報
名前: |  |  | 2022_728_freq 1 to 100_temp 170 to 100 step 10 7
サンプル: |  |  | 3chain_cat_1%
使用者: |  |  | sasaki
インターバルの数: |  |  | 1
アプリケーション: |  |  | RHEOPLUS/32 Multi16 V3.40 21000091-35633
装置: |  |  | MCR301 SN82000000; ID80924104; FW3.51D090908; Slot3; Adj7d
測定日/時間: |  |  | 2022/07/28; 14:30 午後
測定治具: |  |  | PP08-SN23708; [d=0.1 mm]
アクセス |  |  | TU1=P-PTD200+H-PTD200-SN80914976-916417
定数の計算:
- 標準 Csr [min/s]: |  |  | 0.41648094
- 標準 Css [Pa/mNm]: |  |  | 10120.002
- 開始待機時間 [s]: |  |  | 515.55
- 物質の密度 [rho]: |  |  | 1000
- 測定のタイプ: |  |  | 1
- モーター調整係数: |  |  | 1
インターバル: |  |  | 1
データポイント数: |  |  | 11
時間設定: |  |  | 11 測定点数
測定条件:
#NAME? |  |  | 振り角 gamma = 0.1 %
角周波数 omega = 1 ... 100 rad/s 対数; ¦傾き¦ = 5 点 / 桁
ﾉｰﾏﾙﾌｫｰｽ |  |  | FN = 0.1 N
測定点数 | 時間 | 温度 | 角周波数 | 周波数 | せん断応力 | ひずみ | 位相角 | 複素弾性率 | 貯蔵弾性率 | 損失弾性率 | 複素粘度 | 損失正接 | ｷﾞｬｯﾌﾟ | ﾄﾙｸ | ﾉｰﾏﾙﾌｫｰｽ | 速度 | ステータス | 緩和弾性率 | リフト速度/ギャップ
| [s] | [°C] | [1/s] | [Hz] | [Pa] | [%] | [°] | [Pa] | [Pa] | [Pa] | [Pa・s] | [1] | [mm] | [μNm] | [N] | [μm/s] | [] | [Pa] | [1/s]
1 | 33.036 | 109.997 | 1 | 0.159 | 172 | 0.1 | 9.07388 | 172000 | 170000 | 27100 | 172000 | 0.16 | 1.42 | 17 | 0.0836 | 0 | DSO | ****** | 0
2 | 57.017 | 109.999 | 1.58 | 0.252 | 180 | 0.1 | 0.00286479 | 180000 | 180000 | 0 | 114000 | 0 | 1.42 | 17.8 | 0.0811 | 0 | MV-,taD | ****** | 0
3 | 75.876 | 109.997 | 2.51 | 0.4 | 173 | 0.1 | 2.2225 | 173000 | 173000 | 6700 | 68700 | 0.0388 | 1.42 | 17.1 | 0.0798 | 0 | DSO | ****** | 0
4 | 90.833 | 109.999 | 3.98 | 0.634 | 181 | 0.1 | 0.336629 | 181000 | 181000 | 1060 | 45500 | 0.00588 | 1.42 | 17.9 | 0.0843 | 0 | DSO | ****** | 0
5 | 102.77 | 109.999 | 6.31 | 1 | 178 | 0.1 | 0.644061 | 178000 | 178000 | 2000 | 28200 | 0.0112 | 1.42 | 17.6 | 0.0839 | 0 | DSO | ****** | 0
6 | 112.34 | 110.001 | 10 | 1.59 | 178 | 0.1 | 1.02884 | 178000 | 178000 | 3190 | 17800 | 0.018 | 1.42 | 17.6 | 0.0838 | 0 | DSO | ****** | 0
7 | 121.58 | 109.998 | 15.8 | 2.52 | 179 | 0.1 | 1.36827 | 179000 | 179000 | 4280 | 11300 | 0.0239 | 1.42 | 17.7 | 0.0815 | 0 | DSO | ****** | 0
8 | 133.8 | 109.998 | 25.1 | 4 | 181 | 0.1 | 1.42464 | 181000 | 181000 | 4510 | 7220 | 0.0249 | 1.42 | 17.9 | 0.0816 | 0 | DSO | ****** | 0
9 | 147.63 | 109.997 | 39.8 | 6.34 | 184 | 0.1 | 1.73686 | 184000 | 184000 | 5580 | 4620 | 0.0303 | 1.42 | 18.2 | 0.0811 | 0 | DSO | ****** | 0
10 | 161.92 | 110.001 | 63.1 | 10 | 193 | 0.1 | 1.94879 | 193000 | 192000 | 6550 | 3050 | 0.034 | 1.42 | 19 | 0.0857 | 0 | DSO | ****** | 0
11 | 175.14 | 109.998 | 100 | 15.9 | 210 | 0.0999 | 2.14859 | 211000 | 210000 | 7890 | 2110 | 0.0375 | 1.42 | 20.8 | 0.0856 | 0 | DSO | ****** | 0
データシリーズの情報
名前: |  |  | 2022_728_freq 1 to 100_temp 170 to 100 step 10 8
サンプル: |  |  | 3chain_cat_1%
使用者: |  |  | sasaki
インターバルの数: |  |  | 1
アプリケーション: |  |  | RHEOPLUS/32 Multi16 V3.40 21000091-35633
装置: |  |  | MCR301 SN82000000; ID80924104; FW3.51D090908; Slot3; Adj7d
測定日/時間: |  |  | 2022/07/28; 14:41 午後
測定治具: |  |  | PP08-SN23708; [d=0.1 mm]
アクセス |  |  | TU1=P-PTD200+H-PTD200-SN80914976-916417
定数の計算:
- 標準 Csr [min/s]: |  |  | 0.41648094
- 標準 Css [Pa/mNm]: |  |  | 10120.002
- 開始待機時間 [s]: |  |  | 512.664
- 物質の密度 [rho]: |  |  | 1000
- 測定のタイプ: |  |  | 1
- モーター調整係数: |  |  | 1
インターバル: |  |  | 1
データポイント数: |  |  | 11
時間設定: |  |  | 11 測定点数
測定条件:
#NAME? |  |  | 振り角 gamma = 0.1 %
角周波数 omega = 1 ... 100 rad/s 対数; ¦傾き¦ = 5 点 / 桁
ﾉｰﾏﾙﾌｫｰｽ |  |  | FN = 0.1 N
測定点数 | 時間 | 温度 | 角周波数 | 周波数 | せん断応力 | ひずみ | 位相角 | 複素弾性率 | 貯蔵弾性率 | 損失弾性率 | 複素粘度 | 損失正接 | ｷﾞｬｯﾌﾟ | ﾄﾙｸ | ﾉｰﾏﾙﾌｫｰｽ | 速度 | ステータス | 緩和弾性率 | リフト速度/ギャップ
| [s] | [°C] | [1/s] | [Hz] | [Pa] | [%] | [°] | [Pa] | [Pa] | [Pa] | [Pa・s] | [1] | [mm] | [μNm] | [N] | [μm/s] | [] | [Pa] | [1/s]
1 | 33.058 | 100.002 | 1 | 0.159 | 175 | 0.1 | 1.80988 | 175000 | 175000 | 5520 | 175000 | 0.0316 | 1.42 | 17.3 | 0.0812 | 0 | DSO | ****** | 0
2 | 57.039 | 99.9995 | 1.58 | 0.252 | 171 | 0.1 | 0.00286479 | 170000 | 170000 | 0 | 108000 | 0 | 1.42 | 16.9 | 0.0799 | 0 | MV-,taD | ****** | 0
3 | 75.901 | 100.002 | 2.51 | 0.4 | 172 | 0.1 | 0.622471 | 172000 | 172000 | 1870 | 68400 | 0.0109 | 1.42 | 17 | 0.0793 | 0.002 | DSO | ****** | 1.76e-06
4 | 90.858 | 99.9968 | 3.98 | 0.634 | 177 | 0.1 | 1.34163 | 177000 | 177000 | 4150 | 44600 | 0.0234 | 1.42 | 17.5 | 0.0812 | 0 | DSO | ****** | 0
5 | 102.79 | 99.9968 | 6.31 | 1 | 180 | 0.1 | 1.38009 | 180000 | 180000 | 4330 | 28500 | 0.0241 | 1.42 | 17.8 | 0.0866 | 0 | DSO | ****** | 0
6 | 112.36 | 100.002 | 10 | 1.59 | 182 | 0.1 | 1.47086 | 182000 | 182000 | 4670 | 18200 | 0.0257 | 1.42 | 18 | 0.0865 | 0 | DSO | ****** | 0
7 | 121.57 | 99.9968 | 15.8 | 2.52 | 181 | 0.1 | 1.78926 | 181000 | 181000 | 5660 | 11400 | 0.0312 | 1.42 | 17.9 | 0.0857 | 0 | DSO | ****** | 0
8 | 133.77 | 99.9995 | 25.1 | 4 | 184 | 0.1 | 2.0897 | 184000 | 184000 | 6720 | 7340 | 0.0365 | 1.42 | 18.2 | 0.0859 | 0 | DSO | ****** | 0
9 | 147.6 | 99.9976 | 39.8 | 6.34 | 188 | 0.1 | 2.48912 | 188000 | 188000 | 8160 | 4720 | 0.0435 | 1.42 | 18.6 | 0.0842 | 0 | DSO | ****** | 0
10 | 161.91 | 99.9961 | 63.1 | 10 | 196 | 0.1 | 2.9362 | 196000 | 196000 | 10000 | 3110 | 0.0513 | 1.42 | 19.4 | 0.0824 | 0 | DSO | ****** | 0
11 | 175.19 | 99.9992 | 100 | 15.9 | 212 | 0.0999 | 3.39727 | 212000 | 212000 | 12600 | 2120 | 0.0594 | 1.42 | 20.9 | 0.0835 | 0 | DSO | ****** | 0
データシリーズの情報
名前: |  |  | 2022_728_freq 1 to 100_temp 170 to 100 step 10 9
サンプル: |  |  | 3chain_cat_1%
使用者: |  |  | sasaki
インターバルの数: |  |  | 1
アプリケーション: |  |  | RHEOPLUS/32 Multi16 V3.40 21000091-35633
装置: |  |  | MCR301 SN82000000; ID80924104; FW3.51D090908; Slot3; Adj7d
測定日/時間: |  |  | 2022/07/28; 15:03 午後
測定治具: |  |  | PP08-SN23708; [d=0.1 mm]
アクセス |  |  | TU1=P-PTD200+H-PTD200-SN80914976-916417
定数の計算:
- 標準 Csr [min/s]: |  |  | 0.41648094
- 標準 Css [Pa/mNm]: |  |  | 10120.002
- 開始待機時間 [s]: |  |  | 488.515
- 物質の密度 [rho]: |  |  | 1000
- 測定のタイプ: |  |  | 1
- モーター調整係数: |  |  | 1
インターバル: |  |  | 1
データポイント数: |  |  | 11
時間設定: |  |  | 11 測定点数
測定条件:
#NAME? |  |  | 振り角 gamma = 0.1 %
角周波数 omega = 1 ... 100 rad/s 対数; ¦傾き¦ = 5 点 / 桁
ﾉｰﾏﾙﾌｫｰｽ |  |  | FN = 0.1 N
測定点数 | 時間 | 温度 | 角周波数 | 周波数 | せん断応力 | ひずみ | 位相角 | 複素弾性率 | 貯蔵弾性率 | 損失弾性率 | 複素粘度 | 損失正接 | ｷﾞｬｯﾌﾟ | ﾄﾙｸ | ﾉｰﾏﾙﾌｫｰｽ | 速度 | ステータス | 緩和弾性率 | リフト速度/ギャップ
| [s] | [°C] | [1/s] | [Hz] | [Pa] | [%] | [°] | [Pa] | [Pa] | [Pa] | [Pa・s] | [1] | [mm] | [μNm] | [N] | [μm/s] | [] | [Pa] | [1/s]
1 | 33.044 | 95.0004 | 1 | 0.159 | 185 | 0.1 | 0.00286479 | 184000 | 184000 | 0 | 184000 | 0 | 1.42 | 18.3 | 0.0965 | 0 | MV-,taD | ****** | 0
2 | 57.025 | 95.0035 | 1.58 | 0.252 | 182 | 0.1 | 1.97883 | 182000 | 182000 | 6280 | 115000 | 0.0346 | 1.42 | 18 | 0.0957 | 0 | DSO | ****** | 0
3 | 75.89 | 94.9954 | 2.51 | 0.4 | 189 | 0.0999 | 0.00286479 | 189000 | 189000 | 0 | 75100 | 0 | 1.42 | 18.6 | 0.094 | 0 | MV-,taD | ****** | 0
4 | 90.847 | 95.0005 | 3.98 | 0.634 | 186 | 0.1 | 0.899069 | 186000 | 186000 | 2930 | 46800 | 0.0157 | 1.42 | 18.4 | 0.0934 | 0 | DSO | ****** | 0
5 | 102.78 | 94.9983 | 6.31 | 1 | 186 | 0.1 | 1.9604 | 186000 | 186000 | 6350 | 29400 | 0.0342 | 1.42 | 18.3 | 0.094 | 0 | DSO | ****** | 0
6 | 112.35 | 94.9972 | 10 | 1.59 | 187 | 0.1 | 1.77701 | 187000 | 187000 | 5790 | 18700 | 0.031 | 1.42 | 18.5 | 0.0949 | 0 | DSO | ****** | 0
7 | 121.02 | 95.0028 | 15.8 | 2.52 | 188 | 0.1 | 2.33512 | 188000 | 187000 | 7640 | 11800 | 0.0408 | 1.42 | 18.5 | 0.0939 | 0 | DSO | ****** | 0
8 | 133.19 | 95.0008 | 25.1 | 4 | 192 | 0.1 | 2.72997 | 192000 | 191000 | 9120 | 7630 | 0.0477 | 1.42 | 18.9 | 0.0951 | 0 | DSO | ****** | 0
9 | 146.92 | 94.9978 | 39.8 | 6.34 | 197 | 0.1 | 3.17237 | 197000 | 197000 | 10900 | 4950 | 0.0554 | 1.42 | 19.5 | 0.0951 | 0 | DSO | ****** | 0
10 | 161.31 | 94.9964 | 63.1 | 10 | 206 | 0.1 | 3.67663 | 206000 | 205000 | 13200 | 3260 | 0.0643 | 1.42 | 20.4 | 0.0943 | 0 | DSO | ****** | 0
11 | 174.53 | 94.9983 | 100 | 15.9 | 225 | 0.0999 | 4.272 | 225000 | 225000 | 16800 | 2250 | 0.0747 | 1.42 | 22.3 | 0.0954 | 0 | DSO | ****** | 0
データシリーズの情報
名前: |  |  | 2022_728_freq 1 to 100_temp 170 to 100 step 10 10
サンプル: |  |  | 3chain_cat_1%
使用者: |  |  | sasaki
インターバルの数: |  |  | 1
アプリケーション: |  |  | RHEOPLUS/32 Multi16 V3.40 21000091-35633
装置: |  |  | MCR301 SN82000000; ID80924104; FW3.51D090908; Slot3; Adj7d
測定日/時間: |  |  | 2022/07/28; 15:14 午後
測定治具: |  |  | PP08-SN23708; [d=0.1 mm]
アクセス |  |  | TU1=P-PTD200+H-PTD200-SN80914976-916417
定数の計算:
- 標準 Csr [min/s]: |  |  | 0.41648094
- 標準 Css [Pa/mNm]: |  |  | 10120.002
- 開始待機時間 [s]: |  |  | 486.69
- 物質の密度 [rho]: |  |  | 1000
- 測定のタイプ: |  |  | 1
- モーター調整係数: |  |  | 1
インターバル: |  |  | 1
データポイント数: |  |  | 11
時間設定: |  |  | 11 測定点数
測定条件:
#NAME? |  |  | 振り角 gamma = 0.1 %
角周波数 omega = 1 ... 100 rad/s 対数; ¦傾き¦ = 5 点 / 桁
ﾉｰﾏﾙﾌｫｰｽ |  |  | FN = 0.1 N
測定点数 | 時間 | 温度 | 角周波数 | 周波数 | せん断応力 | ひずみ | 位相角 | 複素弾性率 | 貯蔵弾性率 | 損失弾性率 | 複素粘度 | 損失正接 | ｷﾞｬｯﾌﾟ | ﾄﾙｸ | ﾉｰﾏﾙﾌｫｰｽ | 速度 | ステータス | 緩和弾性率 | リフト速度/ギャップ
| [s] | [°C] | [1/s] | [Hz] | [Pa] | [%] | [°] | [Pa] | [Pa] | [Pa] | [Pa・s] | [1] | [mm] | [μNm] | [N] | [μm/s] | [] | [Pa] | [1/s]
1 | 33.06 | 89.9969 | 1 | 0.159 | 184 | 0.1 | 0.00286479 | 184000 | 184000 | 0 | 184000 | 0 | 1.42 | 18.2 | 0.0885 | 0 | MV-,taD | ****** | 0
2 | 57.041 | 90.0006 | 1.58 | 0.252 | 176 | 0.1 | 0.492231 | 176000 | 176000 | 1510 | 111000 | 0.00859 | 1.42 | 17.4 | 0.0882 | 0 | DSO | ****** | 0
3 | 75.906 | 90.0012 | 2.51 | 0.4 | 184 | 0.1 | 1.72453 | 184000 | 184000 | 5540 | 73300 | 0.0301 | 1.42 | 18.2 | 0.0865 | 0 | DSO | ****** | 0
4 | 90.863 | 89.9974 | 3.98 | 0.634 | 184 | 0.1 | 1.13077 | 184000 | 184000 | 3630 | 46200 | 0.0197 | 1.42 | 18.2 | 0.0857 | 0 | DSO | ****** | 0
5 | 102.8 | 89.9942 | 6.31 | 1 | 185 | 0.1 | 2.14162 | 185000 | 185000 | 6930 | 29400 | 0.0374 | 1.42 | 18.3 | 0.0854 | 0 | DSO | ****** | 0
6 | 112.37 | 89.9981 | 10 | 1.59 | 189 | 0.1 | 2.19331 | 189000 | 189000 | 7230 | 18900 | 0.0383 | 1.42 | 18.7 | 0.0864 | 0 | DSO | ****** | 0
7 | 121.02 | 90.0014 | 15.8 | 2.52 | 190 | 0.1 | 2.89894 | 190000 | 190000 | 9620 | 12000 | 0.0506 | 1.42 | 18.8 | 0.0883 | 0 | DSO | ****** | 0
8 | 133.13 | 90.0005 | 25.1 | 4 | 193 | 0.1 | 3.28883 | 193000 | 193000 | 11100 | 7690 | 0.0575 | 1.42 | 19.1 | 0.0872 | 0 | DSO | ****** | 0
9 | 146.97 | 90.0026 | 39.8 | 6.34 | 198 | 0.1 | 3.87064 | 198000 | 197000 | 13400 | 4970 | 0.0677 | 1.42 | 19.6 | 0.0862 | 0 | DSO | ****** | 0
10 | 161.57 | 89.9976 | 63.1 | 10 | 207 | 0.1 | 4.49498 | 207000 | 206000 | 16200 | 3270 | 0.0786 | 1.42 | 20.4 | 0.0861 | 0 | DSO | ****** | 0
11 | 174.76 | 90.0021 | 100 | 15.9 | 223 | 0.0999 | 5.40463 | 224000 | 223000 | 21100 | 2240 | 0.0946 | 1.42 | 22.1 | 0.0855 | 0 | DSO | ****** | 0
データシリーズの情報
名前: |  |  | 2022_728_freq 1 to 100_temp 170 to 100 step 10 11
サンプル: |  |  | 3chain_cat_1%
使用者: |  |  | sasaki
インターバルの数: |  |  | 1
アプリケーション: |  |  | RHEOPLUS/32 Multi16 V3.40 21000091-35633
装置: |  |  | MCR301 SN82000000; ID80924104; FW3.51D090908; Slot3; Adj7d
測定日/時間: |  |  | 2022/07/28; 15:25 午後
測定治具: |  |  | PP08-SN23708; [d=0.1 mm]
アクセス |  |  | TU1=P-PTD200+H-PTD200-SN80914976-916417
定数の計算:
- 標準 Csr [min/s]: |  |  | 0.41648094
- 標準 Css [Pa/mNm]: |  |  | 10120.002
- 開始待機時間 [s]: |  |  | 483.399
- 物質の密度 [rho]: |  |  | 1000
- 測定のタイプ: |  |  | 1
- モーター調整係数: |  |  | 1
インターバル: |  |  | 1
データポイント数: |  |  | 11
時間設定: |  |  | 11 測定点数
測定条件:
#NAME? |  |  | 振り角 gamma = 0.1 %
角周波数 omega = 1 ... 100 rad/s 対数; ¦傾き¦ = 5 点 / 桁
ﾉｰﾏﾙﾌｫｰｽ |  |  | FN = 0.1 N
測定点数 | 時間 | 温度 | 角周波数 | 周波数 | せん断応力 | ひずみ | 位相角 | 複素弾性率 | 貯蔵弾性率 | 損失弾性率 | 複素粘度 | 損失正接 | ｷﾞｬｯﾌﾟ | ﾄﾙｸ | ﾉｰﾏﾙﾌｫｰｽ | 速度 | ステータス | 緩和弾性率 | リフト速度/ギャップ
| [s] | [°C] | [1/s] | [Hz] | [Pa] | [%] | [°] | [Pa] | [Pa] | [Pa] | [Pa・s] | [1] | [mm] | [μNm] | [N] | [μm/s] | [] | [Pa] | [1/s]
1 | 33.062 | 85.0004 | 1 | 0.159 | 178 | 0.1 | 1.06815 | 178000 | 178000 | 3320 | 178000 | 0.0186 | 1.42 | 17.6 | 0.0824 | 0 | DSO | ****** | 0
2 | 57.043 | 84.9983 | 1.58 | 0.252 | 181 | 0.1 | 2.93096 | 181000 | 181000 | 9250 | 114000 | 0.0512 | 1.42 | 17.9 | 0.081 | 0 | DSO | ****** | 0
3 | 75.908 | 85.0018 | 2.51 | 0.4 | 183 | 0.1 | 1.87665 | 183000 | 183000 | 6010 | 73000 | 0.0328 | 1.42 | 18.1 | 0.0803 | 0 | DSO | ****** | 0
4 | 90.865 | 84.9988 | 3.98 | 0.634 | 186 | 0.1 | 1.64832 | 186000 | 186000 | 5350 | 46700 | 0.0288 | 1.42 | 18.4 | 0.0796 | 0 | DSO | ****** | 0
5 | 102.8 | 84.9983 | 6.31 | 1 | 188 | 0.1 | 2.31807 | 188000 | 188000 | 7610 | 29800 | 0.0405 | 1.42 | 18.6 | 0.0796 | 0 | DSO | ****** | 0
6 | 112.37 | 84.9985 | 10 | 1.59 | 190 | 0.1 | 2.98366 | 190000 | 189000 | 9870 | 19000 | 0.0521 | 1.42 | 18.7 | 0.0808 | 0 | DSO | ****** | 0
7 | 120.08 | 85.0006 | 15.8 | 2.52 | 193 | 0.1 | 3.28963 | 193000 | 193000 | 11100 | 12200 | 0.0575 | 1.42 | 19.1 | 0.0804 | 0 | DSO | ****** | 0
8 | 132.29 | 85.0006 | 25.1 | 4 | 195 | 0.1 | 4.08166 | 195000 | 195000 | 13900 | 7780 | 0.0714 | 1.42 | 19.3 | 0.0808 | 0 | DSO | ****** | 0
9 | 146.05 | 85.0032 | 39.8 | 6.34 | 201 | 0.1 | 4.86169 | 201000 | 200000 | 17000 | 5040 | 0.0851 | 1.42 | 19.9 | 0.082 | 0 | DSO | ****** | 0
10 | 160.52 | 84.9968 | 63.1 | 10 | 208 | 0.1 | 5.80937 | 208000 | 207000 | 21000 | 3290 | 0.102 | 1.42 | 20.6 | 0.0817 | 0 | DSO | ****** | 0
11 | 173.69 | 84.9987 | 100 | 15.9 | 219 | 0.0999 | 7.06554 | 220000 | 218000 | 27000 | 2200 | 0.124 | 1.42 | 21.7 | 0.0815 | 0 | DSO | ****** | 0
データシリーズの情報
名前: |  |  | 2022_728_freq 1 to 100_temp 170 to 100 step 10 12
サンプル: |  |  | 3chain_cat_1%
使用者: |  |  | sasaki
インターバルの数: |  |  | 1
アプリケーション: |  |  | RHEOPLUS/32 Multi16 V3.40 21000091-35633
装置: |  |  | MCR301 SN82000000; ID80924104; FW3.51D090908; Slot3; Adj7d
測定日/時間: |  |  | 2022/07/28; 15:36 午後
測定治具: |  |  | PP08-SN23708; [d=0.1 mm]
アクセス |  |  | TU1=P-PTD200+H-PTD200-SN80914976-916417
定数の計算:
- 標準 Csr [min/s]: |  |  | 0.41648094
- 標準 Css [Pa/mNm]: |  |  | 10120.002
- 開始待機時間 [s]: |  |  | 483.773
- 物質の密度 [rho]: |  |  | 1000
- 測定のタイプ: |  |  | 1
- モーター調整係数: |  |  | 1
インターバル: |  |  | 1
データポイント数: |  |  | 11
時間設定: |  |  | 11 測定点数
測定条件:
#NAME? |  |  | 振り角 gamma = 0.1 %
角周波数 omega = 1 ... 100 rad/s 対数; ¦傾き¦ = 5 点 / 桁
ﾉｰﾏﾙﾌｫｰｽ |  |  | FN = 0.1 N
測定点数 | 時間 | 温度 | 角周波数 | 周波数 | せん断応力 | ひずみ | 位相角 | 複素弾性率 | 貯蔵弾性率 | 損失弾性率 | 複素粘度 | 損失正接 | ｷﾞｬｯﾌﾟ | ﾄﾙｸ | ﾉｰﾏﾙﾌｫｰｽ | 速度 | ステータス | 緩和弾性率 | リフト速度/ギャップ
| [s] | [°C] | [1/s] | [Hz] | [Pa] | [%] | [°] | [Pa] | [Pa] | [Pa] | [Pa・s] | [1] | [mm] | [μNm] | [N] | [μm/s] | [] | [Pa] | [1/s]
1 | 33.062 | 79.9994 | 1 | 0.159 | 171 | 0.1 | 0.00286479 | 171000 | 171000 | 0 | 171000 | 0 | 1.42 | 16.9 | 0.0822 | 0 | MV-,taD | ****** | 0
2 | 57.043 | 80.0013 | 1.58 | 0.252 | 190 | 0.1 | 2.66977 | 190000 | 190000 | 8870 | 120000 | 0.0466 | 1.42 | 18.8 | 0.0818 | 0 | DSO | ****** | 0
3 | 75.897 | 80.0006 | 2.51 | 0.4 | 189 | 0.1 | 2.21089 | 189000 | 189000 | 7290 | 75200 | 0.0386 | 1.42 | 18.7 | 0.0813 | 0 | DSO | ****** | 0
4 | 90.854 | 79.9964 | 3.98 | 0.634 | 188 | 0.1 | 2.52237 | 188000 | 188000 | 8280 | 47300 | 0.0441 | 1.42 | 18.6 | 0.0794 | 0 | DSO | ****** | 0
5 | 102.79 | 79.996 | 6.31 | 1 | 192 | 0.1 | 3.16881 | 192000 | 192000 | 10600 | 30500 | 0.0554 | 1.42 | 19 | 0.0805 | 0 | DSO | ****** | 0
6 | 112.36 | 80.0011 | 10 | 1.59 | 194 | 0.1 | 3.73778 | 194000 | 193000 | 12600 | 19400 | 0.0653 | 1.42 | 19.1 | 0.0803 | 0 | DSO | ****** | 0
7 | 120.07 | 80.0017 | 15.8 | 2.52 | 198 | 0.1 | 4.26687 | 198000 | 198000 | 14700 | 12500 | 0.0746 | 1.42 | 19.6 | 0.0797 | 0 | DSO | ****** | 0
8 | 132.3 | 80.0001 | 25.1 | 4 | 202 | 0.1 | 5.17852 | 202000 | 201000 | 18200 | 8040 | 0.0906 | 1.42 | 20 | 0.0809 | 0 | DSO | ****** | 0
9 | 145.94 | 80.0002 | 39.8 | 6.34 | 208 | 0.1 | 6.19025 | 208000 | 206000 | 22400 | 5220 | 0.108 | 1.42 | 20.5 | 0.0806 | 0 | DSO | ****** | 0
10 | 160.53 | 80.0012 | 63.1 | 10 | 215 | 0.1 | 7.40195 | 215000 | 213000 | 27700 | 3410 | 0.13 | 1.42 | 21.3 | 0.0789 | 0 | DSO | ****** | 0
11 | 173.68 | 79.995 | 100 | 15.9 | 228 | 0.0999 | 9.04606 | 229000 | 226000 | 36000 | 2290 | 0.159 | 1.42 | 22.6 | 0.0798 | 0 | DSO | ****** | 0
データシリーズの情報
名前: |  |  | 2022_728_freq 1 to 100_temp 170 to 100 step 10 13
サンプル: |  |  | 3chain_cat_1%
使用者: |  |  | sasaki
インターバルの数: |  |  | 1
アプリケーション: |  |  | RHEOPLUS/32 Multi16 V3.40 21000091-35633
装置: |  |  | MCR301 SN82000000; ID80924104; FW3.51D090908; Slot3; Adj7d
測定日/時間: |  |  | 2022/07/28; 15:47 午後
測定治具: |  |  | PP08-SN23708; [d=0.1 mm]
アクセス |  |  | TU1=P-PTD200+H-PTD200-SN80914976-916417
定数の計算:
- 標準 Csr [min/s]: |  |  | 0.41648094
- 標準 Css [Pa/mNm]: |  |  | 10120.002
- 開始待機時間 [s]: |  |  | 484.225
- 物質の密度 [rho]: |  |  | 1000
- 測定のタイプ: |  |  | 1
- モーター調整係数: |  |  | 1
インターバル: |  |  | 1
データポイント数: |  |  | 11
時間設定: |  |  | 11 測定点数
測定条件:
#NAME? |  |  | 振り角 gamma = 0.1 %
角周波数 omega = 1 ... 100 rad/s 対数; ¦傾き¦ = 5 点 / 桁
ﾉｰﾏﾙﾌｫｰｽ |  |  | FN = 0.1 N
測定点数 | 時間 | 温度 | 角周波数 | 周波数 | せん断応力 | ひずみ | 位相角 | 複素弾性率 | 貯蔵弾性率 | 損失弾性率 | 複素粘度 | 損失正接 | ｷﾞｬｯﾌﾟ | ﾄﾙｸ | ﾉｰﾏﾙﾌｫｰｽ | 速度 | ステータス | 緩和弾性率 | リフト速度/ギャップ
| [s] | [°C] | [1/s] | [Hz] | [Pa] | [%] | [°] | [Pa] | [Pa] | [Pa] | [Pa・s] | [1] | [mm] | [μNm] | [N] | [μm/s] | [] | [Pa] | [1/s]
1 | 33.058 | 75.0009 | 1 | 0.159 | 188 | 0.1 | 3.0125 | 188000 | 188000 | 9870 | 188000 | 0.0526 | 1.42 | 18.6 | 0.0795 | 0.00199 | DSO | ****** | 1.41e-06
2 | 57.039 | 75.0022 | 1.58 | 0.252 | 189 | 0.1 | 2.73039 | 189000 | 189000 | 8990 | 119000 | 0.0477 | 1.42 | 18.7 | 0.08 | 0 | DSO | ****** | 0
3 | 75.892 | 74.998 | 2.51 | 0.4 | 191 | 0.1 | 3.66851 | 191000 | 191000 | 12200 | 76000 | 0.0641 | 1.42 | 18.9 | 0.0812 | 0 | DSO | ****** | 0
4 | 90.849 | 75.0031 | 3.98 | 0.634 | 193 | 0.1 | 3.76492 | 193000 | 193000 | 12700 | 48500 | 0.0658 | 1.42 | 19.1 | 0.0808 | 0 | DSO | ****** | 0
5 | 102.78 | 75.0036 | 6.31 | 1 | 198 | 0.1 | 4.08158 | 198000 | 197000 | 14100 | 31300 | 0.0714 | 1.42 | 19.5 | 0.0802 | 0 | DSO | ****** | 0
6 | 112.35 | 74.9968 | 10 | 1.59 | 201 | 0.1 | 4.66428 | 201000 | 200000 | 16300 | 20100 | 0.0816 | 1.42 | 19.9 | 0.0797 | 0 | DSO | ****** | 0
7 | 120.06 | 74.9999 | 15.8 | 2.52 | 207 | 0.1 | 5.57686 | 206000 | 205000 | 20100 | 13000 | 0.0976 | 1.41 | 20.4 | 0.0846 | 0 | DSO | ****** | 0
8 | 132 | 74.9947 | 25.1 | 4 | 213 | 0.1 | 6.6222 | 213000 | 212000 | 24600 | 8490 | 0.116 | 1.41 | 21.1 | 0.0846 | 0 | DSO | ****** | 0
9 | 145.46 | 75.0016 | 39.8 | 6.34 | 221 | 0.1 | 7.9019 | 221000 | 219000 | 30300 | 5540 | 0.139 | 1.41 | 21.8 | 0.0847 | 0 | DSO | ****** | 0
10 | 160.04 | 74.9952 | 63.1 | 10 | 231 | 0.1 | 9.51928 | 231000 | 228000 | 38200 | 3660 | 0.168 | 1.41 | 22.8 | 0.085 | 0 | DSO | ****** | 0
11 | 173.09 | 74.9978 | 100 | 15.9 | 247 | 0.0999 | 11.5608 | 247000 | 242000 | 49500 | 2470 | 0.205 | 1.41 | 24.4 | 0.0847 | 0 | DSO | ****** | 0
データシリーズの情報
名前: |  |  | 2022_728_freq 1 to 100_temp 170 to 100 step 10 14
サンプル: |  |  | 3chain_cat_1%
使用者: |  |  | sasaki
インターバルの数: |  |  | 1
アプリケーション: |  |  | RHEOPLUS/32 Multi16 V3.40 21000091-35633
装置: |  |  | MCR301 SN82000000; ID80924104; FW3.51D090908; Slot3; Adj7d
測定日/時間: |  |  | 2022/07/28; 15:58 午後
測定治具: |  |  | PP08-SN23708; [d=0.1 mm]
アクセス |  |  | TU1=P-PTD200+H-PTD200-SN80914976-916417
定数の計算:
- 標準 Csr [min/s]: |  |  | 0.41648094
- 標準 Css [Pa/mNm]: |  |  | 10120.002
- 開始待機時間 [s]: |  |  | 483.304
- 物質の密度 [rho]: |  |  | 1000
- 測定のタイプ: |  |  | 1
- モーター調整係数: |  |  | 1
インターバル: |  |  | 1
データポイント数: |  |  | 11
時間設定: |  |  | 11 測定点数
測定条件:
#NAME? |  |  | 振り角 gamma = 0.1 %
角周波数 omega = 1 ... 100 rad/s 対数; ¦傾き¦ = 5 点 / 桁
ﾉｰﾏﾙﾌｫｰｽ |  |  | FN = 0.1 N
測定点数 | 時間 | 温度 | 角周波数 | 周波数 | せん断応力 | ひずみ | 位相角 | 複素弾性率 | 貯蔵弾性率 | 損失弾性率 | 複素粘度 | 損失正接 | ｷﾞｬｯﾌﾟ | ﾄﾙｸ | ﾉｰﾏﾙﾌｫｰｽ | 速度 | ステータス | 緩和弾性率 | リフト速度/ギャップ
| [s] | [°C] | [1/s] | [Hz] | [Pa] | [%] | [°] | [Pa] | [Pa] | [Pa] | [Pa・s] | [1] | [mm] | [μNm] | [N] | [μm/s] | [] | [Pa] | [1/s]
1 | 33.056 | 70.0011 | 1 | 0.159 | 196 | 0.1 | 0.585496 | 196000 | 196000 | 2010 | 196000 | 0.0102 | 1.41 | 19.4 | 0.0811 | 0 | DSO | ****** | 0
2 | 57.037 | 70.0005 | 1.58 | 0.252 | 201 | 0.1 | 4.72329 | 201000 | 200000 | 16500 | 127000 | 0.0826 | 1.41 | 19.8 | 0.0814 | 0 | DSO | ****** | 0
3 | 75.902 | 69.9982 | 2.51 | 0.4 | 201 | 0.1 | 3.50104 | 201000 | 200000 | 12200 | 79800 | 0.0612 | 1.41 | 19.8 | 0.0805 | 0 | DSO | ****** | 0
4 | 90.858 | 70.0011 | 3.98 | 0.634 | 205 | 0.1 | 4.27668 | 205000 | 204000 | 15300 | 51400 | 0.0748 | 1.41 | 20.2 | 0.0801 | 0 | DSO | ****** | 0
5 | 102.79 | 69.9964 | 6.31 | 1 | 208 | 0.1 | 5.16084 | 208000 | 208000 | 18800 | 33000 | 0.0903 | 1.41 | 20.6 | 0.0792 | 0 | DSO | ****** | 0
6 | 112.36 | 70.0064 | 10 | 1.59 | 214 | 0.1 | 6.02256 | 214000 | 213000 | 22500 | 21400 | 0.106 | 1.41 | 21.2 | 0.0818 | 0 | DSO | ****** | 0
7 | 120.07 | 70.0062 | 15.8 | 2.52 | 222 | 0.1 | 7.21475 | 221000 | 220000 | 27800 | 14000 | 0.127 | 1.41 | 21.9 | 0.0815 | 0 | DSO | ****** | 0
8 | 131.89 | 69.9986 | 25.1 | 4 | 229 | 0.1 | 8.73771 | 229000 | 226000 | 34700 | 9100 | 0.154 | 1.41 | 22.6 | 0.0804 | 0 | DSO | ****** | 0
9 | 145.19 | 69.9985 | 39.8 | 6.34 | 239 | 0.1 | 10.4737 | 239000 | 235000 | 43500 | 6010 | 0.185 | 1.41 | 23.6 | 0.0803 | 0 | DSO | ****** | 0
10 | 159.86 | 70.0013 | 63.1 | 10 | 253 | 0.1 | 12.5927 | 253000 | 247000 | 55200 | 4010 | 0.223 | 1.41 | 25 | 0.0808 | 0 | DSO | ****** | 0
11 | 172.78 | 69.998 | 100 | 15.9 | 274 | 0.0999 | 15.2639 | 274000 | 264000 | 72100 | 2740 | 0.273 | 1.41 | 27 | 0.081 | 0 | DSO | ****** | 0
データシリーズの情報
名前: |  |  | 2022_728_freq 1 to 100_temp 170 to 100 step 10 15
サンプル: |  |  | 3chain_cat_1%
使用者: |  |  | sasaki
インターバルの数: |  |  | 1
アプリケーション: |  |  | RHEOPLUS/32 Multi16 V3.40 21000091-35633
装置: |  |  | MCR301 SN82000000; ID80924104; FW3.51D090908; Slot3; Adj7d
測定日/時間: |  |  | 2022/07/28; 16:09 午後
測定治具: |  |  | PP08-SN23708; [d=0.1 mm]
アクセス |  |  | TU1=P-PTD200+H-PTD200-SN80914976-916417
定数の計算:
- 標準 Csr [min/s]: |  |  | 0.41648094
- 標準 Css [Pa/mNm]: |  |  | 10120.002
- 開始待機時間 [s]: |  |  | 479.997
- 物質の密度 [rho]: |  |  | 1000
- 測定のタイプ: |  |  | 1
- モーター調整係数: |  |  | 1
インターバル: |  |  | 1
データポイント数: |  |  | 11
時間設定: |  |  | 11 測定点数
測定条件:
#NAME? |  |  | 振り角 gamma = 0.1 %
角周波数 omega = 1 ... 100 rad/s 対数; ¦傾き¦ = 5 点 / 桁
ﾉｰﾏﾙﾌｫｰｽ |  |  | FN = 0.1 N
測定点数 | 時間 | 温度 | 角周波数 | 周波数 | せん断応力 | ひずみ | 位相角 | 複素弾性率 | 貯蔵弾性率 | 損失弾性率 | 複素粘度 | 損失正接 | ｷﾞｬｯﾌﾟ | ﾄﾙｸ | ﾉｰﾏﾙﾌｫｰｽ | 速度 | ステータス | 緩和弾性率 | リフト速度/ギャップ
| [s] | [°C] | [1/s] | [Hz] | [Pa] | [%] | [°] | [Pa] | [Pa] | [Pa] | [Pa・s] | [1] | [mm] | [μNm] | [N] | [μm/s] | [] | [Pa] | [1/s]
1 | 33.056 | 64.9992 | 1 | 0.159 | 205 | 0.1 | 4.45079 | 205000 | 204000 | 15900 | 205000 | 0.0778 | 1.41 | 20.2 | 0.0819 | 0 | DSO | ****** | 0
2 | 57.037 | 65.0011 | 1.58 | 0.252 | 202 | 0.1 | 3.99967 | 202000 | 202000 | 14100 | 128000 | 0.0699 | 1.41 | 20 | 0.0815 | 0 | DSO | ****** | 0
3 | 75.902 | 64.9926 | 2.51 | 0.4 | 205 | 0.1 | 5.28832 | 205000 | 204000 | 18900 | 81700 | 0.0926 | 1.41 | 20.3 | 0.081 | 0 | DSO | ****** | 0
4 | 90.858 | 64.9936 | 3.98 | 0.634 | 212 | 0.1 | 6.03902 | 212000 | 210000 | 22300 | 53200 | 0.106 | 1.41 | 20.9 | 0.0813 | 0 | DSO | ****** | 0
5 | 102.79 | 64.9936 | 6.31 | 1 | 218 | 0.1 | 7.19816 | 218000 | 217000 | 27400 | 34600 | 0.126 | 1.41 | 21.6 | 0.0811 | 0 | DSO | ****** | 0
6 | 112.36 | 64.9965 | 10 | 1.59 | 226 | 0.1 | 8.24904 | 226000 | 224000 | 32400 | 22600 | 0.145 | 1.41 | 22.3 | 0.0806 | 0 | DSO | ****** | 0
7 | 120.07 | 64.9906 | 15.8 | 2.52 | 236 | 0.1 | 9.96373 | 236000 | 233000 | 40900 | 14900 | 0.176 | 1.41 | 23.4 | 0.0808 | 0 | DSO | ****** | 0
8 | 131.78 | 64.9948 | 25.1 | 4 | 248 | 0.1 | 11.9012 | 248000 | 242000 | 51100 | 9860 | 0.211 | 1.41 | 24.5 | 0.0794 | 0 | DSO | ****** | 0
9 | 144.95 | 64.9966 | 39.8 | 6.34 | 264 | 0.1 | 14.1527 | 264000 | 256000 | 64600 | 6630 | 0.252 | 1.41 | 26.1 | 0.0792 | 0 | DSO | ****** | 0
10 | 159.48 | 64.995 | 63.1 | 10 | 286 | 0.1 | 16.6782 | 286000 | 274000 | 82100 | 4530 | 0.3 | 1.41 | 28.3 | 0.0801 | 0 | DSO | ****** | 0
11 | 172.01 | 64.9968 | 100 | 15.9 | 318 | 0.0999 | 19.7456 | 319000 | 300000 | 108000 | 3190 | 0.359 | 1.41 | 31.5 | 0.0798 | 0 | DSO | ****** | 0
データシリーズの情報
名前: |  |  | 2022_728_freq 1 to 100_temp 170 to 100 step 10 16
サンプル: |  |  | 3chain_cat_1%
使用者: |  |  | sasaki
インターバルの数: |  |  | 1
アプリケーション: |  |  | RHEOPLUS/32 Multi16 V3.40 21000091-35633
装置: |  |  | MCR301 SN82000000; ID80924104; FW3.51D090908; Slot3; Adj7d
測定日/時間: |  |  | 2022/07/28; 16:20 午後
測定治具: |  |  | PP08-SN23708; [d=0.1 mm]
アクセス |  |  | TU1=P-PTD200+H-PTD200-SN80914976-916417
定数の計算:
- 標準 Csr [min/s]: |  |  | 0.41648094
- 標準 Css [Pa/mNm]: |  |  | 10120.002
- 開始待機時間 [s]: |  |  | 482.603
- 物質の密度 [rho]: |  |  | 1000
- 測定のタイプ: |  |  | 1
- モーター調整係数: |  |  | 1
インターバル: |  |  | 1
データポイント数: |  |  | 11
時間設定: |  |  | 11 測定点数
測定条件:
#NAME? |  |  | 振り角 gamma = 0.1 %
角周波数 omega = 1 ... 100 rad/s 対数; ¦傾き¦ = 5 点 / 桁
ﾉｰﾏﾙﾌｫｰｽ |  |  | FN = 0.1 N
測定点数 | 時間 | 温度 | 角周波数 | 周波数 | せん断応力 | ひずみ | 位相角 | 複素弾性率 | 貯蔵弾性率 | 損失弾性率 | 複素粘度 | 損失正接 | ｷﾞｬｯﾌﾟ | ﾄﾙｸ | ﾉｰﾏﾙﾌｫｰｽ | 速度 | ステータス | 緩和弾性率 | リフト速度/ギャップ
| [s] | [°C] | [1/s] | [Hz] | [Pa] | [%] | [°] | [Pa] | [Pa] | [Pa] | [Pa・s] | [1] | [mm] | [μNm] | [N] | [μm/s] | [] | [Pa] | [1/s]
1 | 33.058 | 59.9975 | 1 | 0.159 | 211 | 0.1 | 4.31123 | 211000 | 210000 | 15900 | 211000 | 0.0754 | 1.41 | 20.8 | 0.0817 | 0 | DSO | ****** | 0
2 | 57.039 | 60.0001 | 1.58 | 0.252 | 213 | 0.1 | 5.85927 | 213000 | 212000 | 21700 | 134000 | 0.103 | 1.41 | 21 | 0.0806 | 0 | DSO | ****** | 0
3 | 75.904 | 59.9993 | 2.51 | 0.4 | 221 | 0.1 | 6.90579 | 221000 | 219000 | 26500 | 87900 | 0.121 | 1.41 | 21.8 | 0.0805 | 0 | DSO | ****** | 0
4 | 90.86 | 59.9999 | 3.98 | 0.634 | 228 | 0.1 | 8.44344 | 228000 | 226000 | 33500 | 57400 | 0.148 | 1.41 | 22.6 | 0.0812 | 0 | DSO | ****** | 0
5 | 102.79 | 59.9992 | 6.31 | 1 | 237 | 0.1 | 9.74819 | 237000 | 234000 | 40200 | 37600 | 0.172 | 1.41 | 23.4 | 0.0802 | 0 | DSO | ****** | 0
6 | 112.36 | 59.9973 | 10 | 1.59 | 249 | 0.1 | 11.8391 | 249000 | 244000 | 51200 | 24900 | 0.21 | 1.41 | 24.6 | 0.0794 | 0 | DSO | ****** | 0
7 | 120.07 | 59.998 | 15.8 | 2.52 | 265 | 0.1 | 14.028 | 265000 | 257000 | 64200 | 16700 | 0.25 | 1.41 | 26.2 | 0.0786 | 0 | DSO | ****** | 0
8 | 131.39 | 59.9969 | 25.1 | 4 | 286 | 0.1 | 16.4799 | 285000 | 274000 | 80900 | 11400 | 0.296 | 1.41 | 28.2 | 0.0794 | 0 | DSO | ****** | 0
9 | 144.21 | 60.0021 | 39.8 | 6.34 | 314 | 0.1 | 19.1541 | 314000 | 296000 | 103000 | 7880 | 0.347 | 1.41 | 31 | 0.0836 | 0 | DSO | ****** | 0
10 | 158.38 | 59.9986 | 63.1 | 10 | 352 | 0.1 | 21.9774 | 351000 | 326000 | 132000 | 5570 | 0.404 | 1.41 | 34.8 | 0.0821 | 0 | DSO | ****** | 0
11 | 169.2 | 60.0012 | 100 | 15.9 | 407 | 0.0997 | 24.877 | 408000 | 370000 | 172000 | 4080 | 0.464 | 1.41 | 40.2 | 0.0822 | 0 | DSO | ****** | 0
データシリーズの情報
名前: |  |  | 2022_728_freq 1 to 100_temp 170 to 100 step 10 17
サンプル: |  |  | 3chain_cat_1%
使用者: |  |  | sasaki
インターバルの数: |  |  | 1
アプリケーション: |  |  | RHEOPLUS/32 Multi16 V3.40 21000091-35633
装置: |  |  | MCR301 SN82000000; ID80924104; FW3.51D090908; Slot3; Adj7d
測定日/時間: |  |  | 2022/07/28; 16:31 午後
測定治具: |  |  | PP08-SN23708; [d=0.1 mm]
アクセス |  |  | TU1=P-PTD200+H-PTD200-SN80914976-916417
定数の計算:
- 標準 Csr [min/s]: |  |  | 0.41648094
- 標準 Css [Pa/mNm]: |  |  | 10120.002
- 開始待機時間 [s]: |  |  | 479.31
- 物質の密度 [rho]: |  |  | 1000
- 測定のタイプ: |  |  | 1
- モーター調整係数: |  |  | 1
インターバル: |  |  | 1
データポイント数: |  |  | 11
時間設定: |  |  | 11 測定点数
測定条件:
#NAME? |  |  | 振り角 gamma = 0.1 %
角周波数 omega = 1 ... 100 rad/s 対数; ¦傾き¦ = 5 点 / 桁
ﾉｰﾏﾙﾌｫｰｽ |  |  | FN = 0.1 N
測定点数 | 時間 | 温度 | 角周波数 | 周波数 | せん断応力 | ひずみ | 位相角 | 複素弾性率 | 貯蔵弾性率 | 損失弾性率 | 複素粘度 | 損失正接 | ｷﾞｬｯﾌﾟ | ﾄﾙｸ | ﾉｰﾏﾙﾌｫｰｽ | 速度 | ステータス | 緩和弾性率 | リフト速度/ギャップ
| [s] | [°C] | [1/s] | [Hz] | [Pa] | [%] | [°] | [Pa] | [Pa] | [Pa] | [Pa・s] | [1] | [mm] | [μNm] | [N] | [μm/s] | [] | [Pa] | [1/s]
1 | 33.056 | 54.9982 | 1 | 0.159 | 224 | 0.1 | 6.57194 | 224000 | 222000 | 25600 | 224000 | 0.115 | 1.41 | 22.1 | 0.0849 | 0 | DSO | ****** | 0
2 | 57.037 | 54.996 | 1.58 | 0.252 | 234 | 0.1 | 8.84298 | 234000 | 231000 | 35900 | 147000 | 0.156 | 1.41 | 23.1 | 0.084 | 0 | DSO | ****** | 0
3 | 75.902 | 54.9985 | 2.51 | 0.4 | 243 | 0.1 | 10.691 | 243000 | 239000 | 45100 | 96800 | 0.189 | 1.41 | 24 | 0.0835 | 0 | DSO | ****** | 0
4 | 90.859 | 55.0017 | 3.98 | 0.634 | 255 | 0.1 | 12.6003 | 255000 | 249000 | 55600 | 64000 | 0.224 | 1.41 | 25.2 | 0.0841 | 0 | DSO | ****** | 0
5 | 102.79 | 54.9997 | 6.31 | 1 | 272 | 0.1 | 14.9738 | 272000 | 263000 | 70400 | 43200 | 0.267 | 1.41 | 26.9 | 0.0826 | 0 | DSO | ****** | 0
6 | 112.36 | 55.0006 | 10 | 1.59 | 296 | 0.1 | 17.2447 | 296000 | 282000 | 87700 | 29600 | 0.31 | 1.41 | 29.2 | 0.0835 | 0 | DSO | ****** | 0
7 | 120.07 | 54.998 | 15.8 | 2.52 | 324 | 0.1 | 19.8992 | 324000 | 305000 | 110000 | 20400 | 0.362 | 1.41 | 32 | 0.0837 | 0 | DSO | ****** | 0
8 | 130.79 | 55.0003 | 25.1 | 4 | 363 | 0.1 | 22.5889 | 363000 | 335000 | 139000 | 14500 | 0.416 | 1.41 | 35.9 | 0.0841 | 0 | DSO | ****** | 0
9 | 143.11 | 55.0008 | 39.8 | 6.34 | 414 | 0.1 | 25.2601 | 413000 | 374000 | 176000 | 10400 | 0.472 | 1.41 | 40.9 | 0.0835 | 0 | DSO | ****** | 0
10 | 156.69 | 55.0013 | 63.1 | 10 | 483 | 0.1 | 27.6039 | 483000 | 428000 | 224000 | 7650 | 0.523 | 1.41 | 47.8 | 0.0837 | 0 | DSO | ****** | 0
11 | 167.78 | 54.9997 | 100 | 15.9 | 582 | 0.0999 | 29.4851 | 583000 | 508000 | 287000 | 5830 | 0.565 | 1.41 | 57.5 | 0.0833 | 0 | DSO | ****** | 0
データシリーズの情報
名前: |  |  | 2022_728_freq 1 to 100_temp 170 to 100 step 10 18
サンプル: |  |  | 3chain_cat_1%
使用者: |  |  | sasaki
インターバルの数: |  |  | 1
アプリケーション: |  |  | RHEOPLUS/32 Multi16 V3.40 21000091-35633
装置: |  |  | MCR301 SN82000000; ID80924104; FW3.51D090908; Slot3; Adj7d
測定日/時間: |  |  | 2022/07/28; 16:42 午後
測定治具: |  |  | PP08-SN23708; [d=0.1 mm]
アクセス |  |  | TU1=P-PTD200+H-PTD200-SN80914976-916417
定数の計算:
- 標準 Csr [min/s]: |  |  | 0.41648094
- 標準 Css [Pa/mNm]: |  |  | 10120.002
- 開始待機時間 [s]: |  |  | 477.61
- 物質の密度 [rho]: |  |  | 1000
- 測定のタイプ: |  |  | 1
- モーター調整係数: |  |  | 1
インターバル: |  |  | 1
データポイント数: |  |  | 11
時間設定: |  |  | 11 測定点数
測定条件:
#NAME? |  |  | 振り角 gamma = 0.1 %
角周波数 omega = 1 ... 100 rad/s 対数; ¦傾き¦ = 5 点 / 桁
ﾉｰﾏﾙﾌｫｰｽ |  |  | FN = 0.1 N
測定点数 | 時間 | 温度 | 角周波数 | 周波数 | せん断応力 | ひずみ | 位相角 | 複素弾性率 | 貯蔵弾性率 | 損失弾性率 | 複素粘度 | 損失正接 | ｷﾞｬｯﾌﾟ | ﾄﾙｸ | ﾉｰﾏﾙﾌｫｰｽ | 速度 | ステータス | 緩和弾性率 | リフト速度/ギャップ
| [s] | [°C] | [1/s] | [Hz] | [Pa] | [%] | [°] | [Pa] | [Pa] | [Pa] | [Pa・s] | [1] | [mm] | [μNm] | [N] | [μm/s] | [] | [Pa] | [1/s]
1 | 33.054 | 49.999 | 1 | 0.159 | 253 | 0.1 | 10.8008 | 253000 | 249000 | 47400 | 253000 | 0.191 | 1.41 | 25 | 0.0797 | 0 | DSO | ****** | 0
2 | 57.035 | 49.9986 | 1.58 | 0.252 | 258 | 0.1 | 14.4478 | 258000 | 250000 | 64400 | 163000 | 0.258 | 1.41 | 25.5 | 0.08 | 0 | DSO | ****** | 0
3 | 75.815 | 50.0013 | 2.51 | 0.4 | 283 | 0.1 | 16.9834 | 283000 | 270000 | 82500 | 113000 | 0.305 | 1.41 | 27.9 | 0.0798 | 0 | DSO | ****** | 0
4 | 90.772 | 49.9959 | 3.98 | 0.634 | 310 | 0.1 | 19.0054 | 310000 | 293000 | 101000 | 78000 | 0.344 | 1.41 | 30.7 | 0.0802 | 0 | DSO | ****** | 0
5 | 102.71 | 49.9984 | 6.31 | 1 | 344 | 0.1 | 22.1143 | 344000 | 319000 | 130000 | 54600 | 0.406 | 1.41 | 34 | 0.0796 | 0 | DSO | ****** | 0
6 | 112.28 | 50.0014 | 10 | 1.59 | 389 | 0.1 | 24.8318 | 389000 | 353000 | 163000 | 38900 | 0.463 | 1.41 | 38.5 | 0.0792 | 0 | DSO | ****** | 0
7 | 119.98 | 50.0012 | 15.8 | 2.52 | 450 | 0.1 | 27.0826 | 449000 | 400000 | 205000 | 28300 | 0.511 | 1.41 | 44.4 | 0.0843 | 0 | DSO | ****** | 0
8 | 129.33 | 49.9992 | 25.1 | 4 | 527 | 0.1 | 29.1061 | 526000 | 460000 | 256000 | 21000 | 0.557 | 1.41 | 52.1 | 0.0845 | 0 | DSO | ****** | 0
9 | 140.69 | 50.0005 | 39.8 | 6.34 | 626 | 0.1 | 30.3421 | 625000 | 540000 | 316000 | 15700 | 0.585 | 1.41 | 61.9 | 0.0844 | 0 | DSO | ****** | 0
10 | 153.3 | 49.9989 | 63.1 | 10 | 754 | 0.1 | 30.7426 | 753000 | 647000 | 385000 | 11900 | 0.595 | 1.41 | 74.5 | 0.0846 | 0 | DSO | ****** | 0
11 | 166.23 | 49.9999 | 100 | 15.9 | 925 | 0.1 | 30.1066 | 925000 | 800000 | 464000 | 9250 | 0.58 | 1.41 | 91.4 | 0.0829 | 0 | DSO | ****** | 0
データシリーズの情報
名前: |  |  | 2022_728_freq 1 to 100_temp 170 to 100 step 10 19
サンプル: |  |  | 3chain_cat_1%
使用者: |  |  | sasaki
インターバルの数: |  |  | 1
アプリケーション: |  |  | RHEOPLUS/32 Multi16 V3.40 21000091-35633
装置: |  |  | MCR301 SN82000000; ID80924104; FW3.51D090908; Slot3; Adj7d
測定日/時間: |  |  | 2022/07/28; 16:53 午後
測定治具: |  |  | PP08-SN23708; [d=0.1 mm]
アクセス |  |  | TU1=P-PTD200+H-PTD200-SN80914976-916417
定数の計算:
- 標準 Csr [min/s]: |  |  | 0.41648094
- 標準 Css [Pa/mNm]: |  |  | 10120.002
- 開始待機時間 [s]: |  |  | 478.406
- 物質の密度 [rho]: |  |  | 1000
- 測定のタイプ: |  |  | 1
- モーター調整係数: |  |  | 1
インターバル: |  |  | 1
データポイント数: |  |  | 11
時間設定: |  |  | 11 測定点数
測定条件:
#NAME? |  |  | 振り角 gamma = 0.1 %
角周波数 omega = 1 ... 100 rad/s 対数; ¦傾き¦ = 5 点 / 桁
ﾉｰﾏﾙﾌｫｰｽ |  |  | FN = 0.1 N
測定点数 | 時間 | 温度 | 角周波数 | 周波数 | せん断応力 | ひずみ | 位相角 | 複素弾性率 | 貯蔵弾性率 | 損失弾性率 | 複素粘度 | 損失正接 | ｷﾞｬｯﾌﾟ | ﾄﾙｸ | ﾉｰﾏﾙﾌｫｰｽ | 速度 | ステータス | 緩和弾性率 | リフト速度/ギャップ
| [s] | [°C] | [1/s] | [Hz] | [Pa] | [%] | [°] | [Pa] | [Pa] | [Pa] | [Pa・s] | [1] | [mm] | [μNm] | [N] | [μm/s] | [] | [Pa] | [1/s]
1 | 33.046 | 44.9994 | 1 | 0.159 | 319 | 0.1 | 20.205 | 319000 | 299000 | 110000 | 319000 | 0.368 | 1.41 | 31.5 | 0.0914 | 0 | DSO | ****** | 0
2 | 57.027 | 44.9983 | 1.58 | 0.252 | 353 | 0.1 | 23.4759 | 353000 | 324000 | 141000 | 223000 | 0.434 | 1.41 | 34.9 | 0.0893 | 0 | DSO | ****** | 0
3 | 75.892 | 44.9977 | 2.51 | 0.4 | 403 | 0.1 | 25.5018 | 402000 | 363000 | 173000 | 160000 | 0.477 | 1.41 | 39.8 | 0.0894 | 0 | DSO | ****** | 0
4 | 90.849 | 45.0013 | 3.98 | 0.634 | 467 | 0.1 | 28.0247 | 467000 | 412000 | 219000 | 117000 | 0.532 | 1.41 | 46.1 | 0.0889 | 0 | DSO | ****** | 0
5 | 102.78 | 44.9982 | 6.31 | 1 | 548 | 0.1 | 29.9409 | 548000 | 475000 | 273000 | 86800 | 0.576 | 1.41 | 54.2 | 0.0891 | 0 | DSO | ****** | 0
6 | 112.35 | 45.0013 | 10 | 1.59 | 652 | 0.1 | 30.868 | 652000 | 559000 | 334000 | 65200 | 0.598 | 1.41 | 64.4 | 0.0899 | 0 | DSO | ****** | 0
7 | 120.06 | 45.0045 | 15.8 | 2.52 | 776 | 0.1 | 30.9246 | 776000 | 666000 | 399000 | 49000 | 0.599 | 1.41 | 76.7 | 0.0887 | 0 | DSO | ****** | 0
8 | 126.54 | 45.0007 | 25.1 | 4 | 924 | 0.1 | 29.9726 | 924000 | 800000 | 461000 | 36800 | 0.577 | 1.41 | 91.3 | 0.0888 | 0 | DSO | ****** | 0
9 | 135.72 | 44.9985 | 39.8 | 6.34 | 1090 | 0.1 | 28.376 | 1090000 | 958000 | 518000 | 27400 | 0.54 | 1.41 | 108 | 0.0884 | 0 | DSO | ****** | 0
10 | 147.09 | 45.0023 | 63.1 | 10 | 1270 | 0.1 | 26.3824 | 1270000 | 1140000 | 564000 | 20100 | 0.496 | 1.41 | 126 | 0.0879 | 0 | DSO | ****** | 0
11 | 160.16 | 45.0012 | 100 | 15.9 | 1480 | 0.1 | 24.395 | 1480000 | 1350000 | 611000 | 14800 | 0.454 | 1.41 | 146 | 0.089 | 0 | DSO | ****** | 0
データシリーズの情報
名前: |  |  | 2022_728_freq 1 to 100_temp 170 to 100 step 10 20
サンプル: |  |  | 3chain_cat_1%
使用者: |  |  | sasaki
インターバルの数: |  |  | 1
アプリケーション: |  |  | RHEOPLUS/32 Multi16 V3.40 21000091-35633
装置: |  |  | MCR301 SN82000000; ID80924104; FW3.51D090908; Slot3; Adj7d
測定日/時間: |  |  | 2022/07/28; 17:03 午後
測定治具: |  |  | PP08-SN23708; [d=0.1 mm]
アクセス |  |  | TU1=P-PTD200+H-PTD200-SN80914976-916417
定数の計算:
- 標準 Csr [min/s]: |  |  | 0.41648094
- 標準 Css [Pa/mNm]: |  |  | 10120.002
- 開始待機時間 [s]: |  |  | 479.28
- 物質の密度 [rho]: |  |  | 1000
- 測定のタイプ: |  |  | 1
- モーター調整係数: |  |  | 1
インターバル: |  |  | 1
データポイント数: |  |  | 11
時間設定: |  |  | 11 測定点数
測定条件:
#NAME? |  |  | 振り角 gamma = 0.1 %
角周波数 omega = 1 ... 100 rad/s 対数; ¦傾き¦ = 5 点 / 桁
ﾉｰﾏﾙﾌｫｰｽ |  |  | FN = 0.1 N
測定点数 | 時間 | 温度 | 角周波数 | 周波数 | せん断応力 | ひずみ | 位相角 | 複素弾性率 | 貯蔵弾性率 | 損失弾性率 | 複素粘度 | 損失正接 | ｷﾞｬｯﾌﾟ | ﾄﾙｸ | ﾉｰﾏﾙﾌｫｰｽ | 速度 | ステータス | 緩和弾性率 | リフト速度/ギャップ
| [s] | [°C] | [1/s] | [Hz] | [Pa] | [%] | [°] | [Pa] | [Pa] | [Pa] | [Pa・s] | [1] | [mm] | [μNm] | [N] | [μm/s] | [] | [Pa] | [1/s]
1 | 33.028 | 40.0006 | 1 | 0.159 | 531 | 0.1 | 29.9861 | 531000 | 460000 | 265000 | 531000 | 0.577 | 1.41 | 52.4 | 0.0899 | 0 | DSO | ****** | 0
2 | 57.009 | 39.9984 | 1.58 | 0.252 | 630 | 0.1 | 31.9157 | 630000 | 535000 | 333000 | 398000 | 0.623 | 1.41 | 62.3 | 0.0895 | 0 | DSO | ****** | 0
3 | 75.874 | 39.9993 | 2.51 | 0.4 | 759 | 0.1 | 31.583 | 759000 | 646000 | 397000 | 302000 | 0.615 | 1.41 | 75 | 0.0888 | 0 | DSO | ****** | 0
4 | 90.831 | 39.9983 | 3.98 | 0.634 | 904 | 0.1 | 30.8086 | 904000 | 776000 | 463000 | 227000 | 0.596 | 1.41 | 89.3 | 0.0895 | 0 | DSO | ****** | 0
5 | 102.76 | 40.0021 | 6.31 | 1 | 1070 | 0.1 | 28.7909 | 1070000 | 936000 | 515000 | 169000 | 0.55 | 1.41 | 106 | 0.0879 | 0 | DSO | ****** | 0
6 | 112.34 | 40.0009 | 10 | 1.59 | 1230 | 0.1 | 26.5912 | 1230000 | 1100000 | 552000 | 123000 | 0.501 | 1.41 | 122 | 0.0885 | 0 | DSO | ****** | 0
7 | 120.04 | 39.9994 | 15.8 | 2.52 | 1390 | 0.1 | 24.6973 | 1400000 | 1270000 | 583000 | 88000 | 0.46 | 1.41 | 138 | 0.0873 | 0 | DSO | ****** | 0
8 | 126.52 | 39.9992 | 25.1 | 4 | 1560 | 0.1 | 23.3772 | 1560000 | 1430000 | 620000 | 62200 | 0.432 | 1.41 | 154 | 0.0874 | 0 | DSO | ****** | 0
9 | 133.08 | 39.9966 | 39.8 | 6.34 | 1750 | 0.1 | 22.6211 | 1750000 | 1610000 | 671000 | 43900 | 0.417 | 1.41 | 173 | 0.0865 | 0 | DSO | ****** | 0
10 | 143.49 | 40.0007 | 63.1 | 10 | 1960 | 0.1 | 22.2576 | 1950000 | 1810000 | 740000 | 31000 | 0.409 | 1.41 | 193 | 0.0868 | 0 | DSO | ****** | 0
11 | 155.82 | 39.9982 | 100 | 15.9 | 2220 | 0.1 | 21.7955 | 2220000 | 2060000 | 825000 | 22200 | 0.4 | 1.41 | 220 | 0.0861 | 0 | DSO | ****** | 0
データシリーズの情報
名前: |  |  | 2022_728_freq 1 to 100_temp 170 to 100 step 10 21
サンプル: |  |  | 3chain_cat_1%
使用者: |  |  | sasaki
インターバルの数: |  |  | 1
アプリケーション: |  |  | RHEOPLUS/32 Multi16 V3.40 21000091-35633
装置: |  |  | MCR301 SN82000000; ID80924104; FW3.51D090908; Slot3; Adj7d
測定日/時間: |  |  | 2022/07/28; 17:14 午後
測定治具: |  |  | PP08-SN23708; [d=0.1 mm]
アクセス |  |  | TU1=P-PTD200+H-PTD200-SN80914976-916417
定数の計算:
- 標準 Csr [min/s]: |  |  | 0.41648094
- 標準 Css [Pa/mNm]: |  |  | 10120.002
- 開始待機時間 [s]: |  |  | 480.138
- 物質の密度 [rho]: |  |  | 1000
- 測定のタイプ: |  |  | 1
- モーター調整係数: |  |  | 1
インターバル: |  |  | 1
データポイント数: |  |  | 11
時間設定: |  |  | 11 測定点数
測定条件:
#NAME? |  |  | 振り角 gamma = 0.1 %
角周波数 omega = 1 ... 100 rad/s 対数; ¦傾き¦ = 5 点 / 桁
ﾉｰﾏﾙﾌｫｰｽ |  |  | FN = 0.1 N
測定点数 | 時間 | 温度 | 角周波数 | 周波数 | せん断応力 | ひずみ | 位相角 | 複素弾性率 | 貯蔵弾性率 | 損失弾性率 | 複素粘度 | 損失正接 | ｷﾞｬｯﾌﾟ | ﾄﾙｸ | ﾉｰﾏﾙﾌｫｰｽ | 速度 | ステータス | 緩和弾性率 | リフト速度/ギャップ
| [s] | [°C] | [1/s] | [Hz] | [Pa] | [%] | [°] | [Pa] | [Pa] | [Pa] | [Pa・s] | [1] | [mm] | [μNm] | [N] | [μm/s] | [] | [Pa] | [1/s]
1 | 33.02 | 34.9985 | 1 | 0.159 | 1200 | 0.1 | 27.2691 | 1200000 | 1070000 | 551000 | 1200000 | 0.515 | 1.41 | 119 | 0.0929 | 0 | DSO | ****** | 0
2 | 57.001 | 34.9992 | 1.58 | 0.252 | 1350 | 0.1 | 24.642 | 1350000 | 1230000 | 563000 | 853000 | 0.459 | 1.41 | 134 | 0.0924 | 0 | DSO | ****** | 0
3 | 75.866 | 35.002 | 2.51 | 0.4 | 1520 | 0.1 | 23.2542 | 1520000 | 1400000 | 600000 | 605000 | 0.43 | 1.41 | 150 | 0.0914 | 0 | DSO | ****** | 0
4 | 90.823 | 34.997 | 3.98 | 0.634 | 1690 | 0.1 | 22.5872 | 1690000 | 1560000 | 649000 | 425000 | 0.416 | 1.41 | 167 | 0.0895 | 0 | DSO | ****** | 0
5 | 102.76 | 35.0018 | 6.31 | 1 | 1880 | 0.1 | 22.4042 | 1880000 | 1740000 | 716000 | 298000 | 0.412 | 1.41 | 186 | 0.0894 | 0 | DSO | ****** | 0
6 | 112.33 | 35.0006 | 10 | 1.59 | 2090 | 0.1 | 22.5598 | 2090000 | 1930000 | 804000 | 209000 | 0.415 | 1.41 | 207 | 0.0886 | 0 | DSO | ****** | 0
7 | 120.04 | 35.0035 | 15.8 | 2.52 | 2340 | 0.1 | 22.5061 | 2340000 | 2160000 | 896000 | 148000 | 0.414 | 1.41 | 231 | 0.0903 | 0 | DSO | ****** | 0
8 | 126.52 | 35.0021 | 25.1 | 4 | 2620 | 0.1 | 22.1058 | 2620000 | 2430000 | 986000 | 104000 | 0.406 | 1.41 | 259 | 0.0888 | 0 | DSO | ****** | 0
9 | 131.87 | 35.0001 | 39.8 | 6.34 | 2930 | 0.1 | 21.352 | 2930000 | 2730000 | 1070000 | 73500 | 0.391 | 1.41 | 289 | 0.103 | 0 | DSO | ****** | 0
10 | 140.55 | 35.0007 | 63.1 | 10 | 3250 | 0.1 | 20.3163 | 3240000 | 3040000 | 1130000 | 51400 | 0.37 | 1.41 | 321 | 0.0964 | 0 | DSO | ****** | 0
11 | 151.93 | 34.9987 | 100 | 15.9 | 3580 | 0.1 | 18.9549 | 3570000 | 3380000 | 1160000 | 35700 | 0.343 | 1.41 | 354 | 0.0937 | 0 | DSO | ****** | 0
データシリーズの情報
名前: |  |  | 2022_728_freq 1 to 100_temp 170 to 100 step 10 22
サンプル: |  |  | 3chain_cat_1%
使用者: |  |  | sasaki
インターバルの数: |  |  | 1
アプリケーション: |  |  | RHEOPLUS/32 Multi16 V3.40 21000091-35633
装置: |  |  | MCR301 SN82000000; ID80924104; FW3.51D090908; Slot3; Adj7d
測定日/時間: |  |  | 2022/07/28; 17:25 午後
測定治具: |  |  | PP08-SN23708; [d=0.1 mm]
アクセス |  |  | TU1=P-PTD200+H-PTD200-SN80914976-916417
定数の計算:
- 標準 Csr [min/s]: |  |  | 0.41648094
- 標準 Css [Pa/mNm]: |  |  | 10120.002
- 開始待機時間 [s]: |  |  | 475.879
- 物質の密度 [rho]: |  |  | 1000
- 測定のタイプ: |  |  | 1
- モーター調整係数: |  |  | 1
インターバル: |  |  | 1
データポイント数: |  |  | 11
時間設定: |  |  | 11 測定点数
測定条件:
#NAME? |  |  | 振り角 gamma = 0.1 %
角周波数 omega = 1 ... 100 rad/s 対数; ¦傾き¦ = 5 点 / 桁
ﾉｰﾏﾙﾌｫｰｽ |  |  | FN = 0.1 N
測定点数 | 時間 | 温度 | 角周波数 | 周波数 | せん断応力 | ひずみ | 位相角 | 複素弾性率 | 貯蔵弾性率 | 損失弾性率 | 複素粘度 | 損失正接 | ｷﾞｬｯﾌﾟ | ﾄﾙｸ | ﾉｰﾏﾙﾌｫｰｽ | 速度 | ステータス | 緩和弾性率 | リフト速度/ギャップ
| [s] | [°C] | [1/s] | [Hz] | [Pa] | [%] | [°] | [Pa] | [Pa] | [Pa] | [Pa・s] | [1] | [mm] | [μNm] | [N] | [μm/s] | [] | [Pa] | [1/s]
1 | 32.986 | 29.9983 | 1 | 0.159 | 2260 | 0.1 | 22.665 | 2260000 | 2080000 | 869000 | 2260000 | 0.418 | 1.41 | 223 | 0.098 | 0.457 | DSO | ****** | 0.000626
2 | 56.967 | 29.9996 | 1.58 | 0.252 | 2520 | 0.1 | 22.4428 | 2520000 | 2330000 | 962000 | 1590000 | 0.413 | 1.41 | 249 | 0.0936 | 0.634 | DSO | ****** | 0.000823
3 | 75.832 | 29.9993 | 2.51 | 0.4 | 2850 | 0.1 | 22.0711 | 2850000 | 2640000 | 1070000 | 1130000 | 0.405 | 1.41 | 281 | 0.101 | 0 | DSO | ****** | 0
4 | 90.79 | 30.001 | 3.98 | 0.634 | 3140 | 0.1 | 21.1023 | 3140000 | 2930000 | 1130000 | 789000 | 0.386 | 1.41 | 310 | 0.0909 | 0.161 | DSO | ****** | 0.000826
5 | 102.72 | 29.9964 | 6.31 | 1 | 3440 | 0.1 | 20.2149 | 3430000 | 3220000 | 1190000 | 544000 | 0.368 | 1.41 | 340 | 0.0827 | 0.547 | DSO | ****** | 0.000786
6 | 112.3 | 30.0004 | 10 | 1.59 | 3750 | 0.1 | 18.9157 | 3750000 | 3550000 | 1220000 | 375000 | 0.343 | 1.41 | 371 | 0.106 | 0 | DSO | ****** | 0
7 | 120 | 29.9989 | 15.8 | 2.52 | 4030 | 0.0999 | 17.5751 | 4030000 | 3840000 | 1220000 | 254000 | 0.317 | 1.41 | 398 | 0.105 | 0 | DSO | ****** | 0
8 | 126.48 | 29.9962 | 25.1 | 4 | 4290 | 0.0999 | 16.3252 | 4300000 | 4120000 | 1210000 | 171000 | 0.293 | 1.41 | 424 | 0.102 | 0 | DSO | ****** | 0
9 | 131.84 | 30.0022 | 39.8 | 6.34 | 4560 | 0.1 | 15.0996 | 4550000 | 4390000 | 1190000 | 114000 | 0.27 | 1.41 | 450 | 0.138 | -0.804 | DSO | ****** | 0.000664
10 | 140.16 | 30.0016 | 63.1 | 10 | 4790 | 0.1 | 14.2123 | 4780000 | 4630000 | 1170000 | 75800 | 0.253 | 1.41 | 473 | 0.107 | 0 | DSO | ****** | 0
11 | 151.31 | 29.9965 | 100 | 15.9 | 5010 | 0.1 | 13.2363 | 5000000 | 4870000 | 1150000 | 50000 | 0.235 | 1.41 | 495 | 0.101 | 0 | DSO | ****** | 0
データシリーズの情報
名前: |  |  | 2022_728_freq 1 to 100_temp 170 to 100 step 10 23
サンプル: |  |  | 3chain_cat_1%
使用者: |  |  | sasaki
インターバルの数: |  |  | 1
アプリケーション: |  |  | RHEOPLUS/32 Multi16 V3.40 21000091-35633
装置: |  |  | MCR301 SN82000000; ID80924104; FW3.51D090908; Slot3; Adj7d
測定日/時間: |  |  | 2022/07/28; 17:35 午後
測定治具: |  |  | PP08-SN23708; [d=0.1 mm]
アクセス |  |  | TU1=P-PTD200+H-PTD200-SN80914976-916417
定数の計算:
- 標準 Csr [min/s]: |  |  | 0.41648094
- 標準 Css [Pa/mNm]: |  |  | 10120.002
- 開始待機時間 [s]: |  |  | 474.319
- 物質の密度 [rho]: |  |  | 1000
- 測定のタイプ: |  |  | 1
- モーター調整係数: |  |  | 1
インターバル: |  |  | 1
データポイント数: |  |  | 11
時間設定: |  |  | 11 測定点数
測定条件:
#NAME? |  |  | 振り角 gamma = 0.1 %
角周波数 omega = 1 ... 100 rad/s 対数; ¦傾き¦ = 5 点 / 桁
ﾉｰﾏﾙﾌｫｰｽ |  |  | FN = 0.1 N
測定点数 | 時間 | 温度 | 角周波数 | 周波数 | せん断応力 | ひずみ | 位相角 | 複素弾性率 | 貯蔵弾性率 | 損失弾性率 | 複素粘度 | 損失正接 | ｷﾞｬｯﾌﾟ | ﾄﾙｸ | ﾉｰﾏﾙﾌｫｰｽ | 速度 | ステータス | 緩和弾性率 | リフト速度/ギャップ
| [s] | [°C] | [1/s] | [Hz] | [Pa] | [%] | [°] | [Pa] | [Pa] | [Pa] | [Pa・s] | [1] | [mm] | [μNm] | [N] | [μm/s] | [] | [Pa] | [1/s]
1 | 33.016 | 24.9958 | 1 | 0.159 | 4370 | 0.1 | 17.5683 | 4370000 | 4170000 | 1320000 | 4370000 | 0.317 | 1.41 | 432 | 0.0889 | -0.513 | DSO | ****** | 0.000437
2 | 56.997 | 24.9969 | 1.58 | 0.252 | 4630 | 0.1 | 16.2147 | 4630000 | 4440000 | 1290000 | 2920000 | 0.291 | 1.41 | 457 | 0.11 | 0.00158 | DSO | ****** | 1.12e-06
3 | 75.862 | 24.9977 | 2.51 | 0.4 | 4880 | 0.1 | 15.1236 | 4880000 | 4710000 | 1270000 | 1940000 | 0.27 | 1.41 | 482 | 0.0951 | 0.00949 | DSO | ****** | 0.000837
4 | 90.82 | 24.9979 | 3.98 | 0.634 | 5110 | 0.1 | 14.1277 | 5110000 | 4950000 | 1250000 | 1280000 | 0.252 | 1.41 | 505 | 0.117 | -0.289 | DSO | ****** | 0.000213
5 | 102.75 | 25.0002 | 6.31 | 1 | 5330 | 0.1 | 13.071 | 5330000 | 5190000 | 1210000 | 845000 | 0.232 | 1.41 | 527 | 0.0808 | 0 | DSO | ****** | 0
6 | 112.33 | 24.9982 | 10 | 1.59 | 5520 | 0.1 | 12.2113 | 5520000 | 5400000 | 1170000 | 552000 | 0.216 | 1.41 | 546 | 0.0563 | -0.198 | DSO | ****** | 0.000169
7 | 120.03 | 24.9968 | 15.8 | 2.52 | 5720 | 0.0999 | 11.1746 | 5720000 | 5610000 | 1110000 | 361000 | 0.198 | 1.41 | 565 | 0.0905 | -1.18 | DSO | ****** | 0.000991
8 | 126.51 | 24.9961 | 25.1 | 4 | 5880 | 0.1 | 10.5791 | 5880000 | 5780000 | 1080000 | 234000 | 0.187 | 1.41 | 581 | 0.0818 | -0.934 | DSO | ****** | 0.000821
9 | 131.87 | 25.0006 | 39.8 | 6.34 | 6050 | 0.1 | 9.98027 | 6040000 | 5950000 | 1050000 | 152000 | 0.176 | 1.41 | 598 | 0.0935 | -1.36 | DSO | ****** | 0.00106
10 | 140.47 | 24.9984 | 63.1 | 10 | 6150 | 0.1 | 9.66837 | 6150000 | 6060000 | 1030000 | 97400 | 0.17 | 1.41 | 608 | 0.0776 | -1.07 | DSO | ****** | 0.00119
11 | 151.6 | 25.0004 | 100 | 15.9 | 6280 | 0.1 | 9.20048 | 6270000 | 6190000 | 1000000 | 62700 | 0.162 | 1.41 | 620 | 0.068 | 0.677 | DSO | ****** | 0.00103
データシリーズの情報
名前: |  |  | 2022_728_freq 1 to 100_temp 170 to 100 step 10 24
サンプル: |  |  | 3chain_cat_1%
使用者: |  |  | sasaki
インターバルの数: |  |  | 1
アプリケーション: |  |  | RHEOPLUS/32 Multi16 V3.40 21000091-35633
装置: |  |  | MCR301 SN82000000; ID80924104; FW3.51D090908; Slot3; Adj7d
測定日/時間: |  |  | 2022/07/28; 17:46 午後
測定治具: |  |  | PP08-SN23708; [d=0.1 mm]
アクセス |  |  | TU1=P-PTD200+H-PTD200-SN80914976-916417
定数の計算:
- 標準 Csr [min/s]: |  |  | 0.41648094
- 標準 Css [Pa/mNm]: |  |  | 10120.002
- 開始待機時間 [s]: |  |  | 480.247
- 物質の密度 [rho]: |  |  | 1000
- 測定のタイプ: |  |  | 1
- モーター調整係数: |  |  | 1
インターバル: |  |  | 1
データポイント数: |  |  | 11
時間設定: |  |  | 11 測定点数
測定条件:
#NAME? |  |  | 振り角 gamma = 0.1 %
角周波数 omega = 1 ... 100 rad/s 対数; ¦傾き¦ = 5 点 / 桁
ﾉｰﾏﾙﾌｫｰｽ |  |  | FN = 0.1 N
測定点数 | 時間 | 温度 | 角周波数 | 周波数 | せん断応力 | ひずみ | 位相角 | 複素弾性率 | 貯蔵弾性率 | 損失弾性率 | 複素粘度 | 損失正接 | ｷﾞｬｯﾌﾟ | ﾄﾙｸ | ﾉｰﾏﾙﾌｫｰｽ | 速度 | ステータス | 緩和弾性率 | リフト速度/ギャップ
| [s] | [°C] | [1/s] | [Hz] | [Pa] | [%] | [°] | [Pa] | [Pa] | [Pa] | [Pa・s] | [1] | [mm] | [μNm] | [N] | [μm/s] | [] | [Pa] | [1/s]
1 | 33.12 | 19.9983 | 1 | 0.159 | 6260 | 0.1 | 10.3856 | 6260000 | 6160000 | 1130000 | 6260000 | 0.183 | 1.41 | 619 | 0.0851 | 0.081 | DSO | ****** | 0.000667
2 | 57.101 | 19.9999 | 1.58 | 0.252 | 6370 | 0.1 | 9.8293 | 6370000 | 6270000 | 1090000 | 4020000 | 0.173 | 1.41 | 629 | 0.0946 | 0.129 | DSO | ****** | 0.000612
3 | 75.966 | 19.9988 | 2.51 | 0.4 | 6510 | 0.1 | 9.22421 | 6510000 | 6430000 | 1040000 | 2590000 | 0.162 | 1.41 | 643 | 0.108 | 0 | DSO | ****** | 0
4 | 90.924 | 19.9986 | 3.98 | 0.634 | 6640 | 0.1 | 8.92104 | 6640000 | 6560000 | 1030000 | 1670000 | 0.157 | 1.41 | 656 | 0.126 | -0.621 | DSO | ****** | 0.000474
5 | 102.86 | 19.999 | 6.31 | 1 | 6720 | 0.1 | 8.38578 | 6720000 | 6650000 | 980000 | 1060000 | 0.147 | 1.41 | 664 | 0.0965 | -0.656 | DSO | ****** | 0.000484
6 | 112.43 | 20.0008 | 10 | 1.59 | 6840 | 0.1 | 8.15722 | 6840000 | 6770000 | 971000 | 684000 | 0.143 | 1.41 | 676 | 0.103 | -0.679 | DSO | ****** | 0.000862
7 | 120.14 | 20.0028 | 15.8 | 2.52 | 6930 | 0.1 | 7.67104 | 6930000 | 6870000 | 925000 | 437000 | 0.135 | 1.41 | 685 | 0.0536 | 1.32 | DSO | ****** | 0.00107
8 | 126.62 | 20.0001 | 25.1 | 4 | 7060 | 0.0999 | 7.69251 | 7070000 | 7010000 | 947000 | 282000 | 0.135 | 1.41 | 698 | 0.119 | -0.839 | DSO | ****** | 0.0034
9 | 131.97 | 19.9985 | 39.8 | 6.34 | 7130 | 0.1 | 7.41997 | 7110000 | 7050000 | 918000 | 179000 | 0.13 | 1.41 | 704 | 0.121 | 0 | DSO | ****** | 0
10 | 141.02 | 20.0001 | 63.1 | 10 | 7100 | 0.1 | 7.47466 | 7080000 | 7020000 | 921000 | 112000 | 0.131 | 1.41 | 702 | 0.0812 | 0.695 | DSO | ****** | 0.0008
11 | 151.73 | 20.0002 | 100 | 15.9 | 7170 | 0.1 | 7.50135 | 7150000 | 7090000 | 934000 | 71500 | 0.132 | 1.41 | 708 | 0.124 | 0 | DSO | ****** | 0
データシリーズの情報
名前: |  |  | 2022_728_freq 1 to 100_temp 170 to 100 step 10 25
サンプル: |  |  | 3chain_cat_1%
使用者: |  |  | sasaki
インターバルの数: |  |  | 1
アプリケーション: |  |  | RHEOPLUS/32 Multi16 V3.40 21000091-35633
装置: |  |  | MCR301 SN82000000; ID80924104; FW3.51D090908; Slot3; Adj7d
測定日/時間: |  |  | 2022/07/28; 17:57 午後
測定治具: |  |  | PP08-SN23708; [d=0.1 mm]
アクセス |  |  | TU1=P-PTD200+H-PTD200-SN80914976-916417
定数の計算:
- 標準 Csr [min/s]: |  |  | 0.41648094
- 標準 Css [Pa/mNm]: |  |  | 10120.002
- 開始待機時間 [s]: |  |  | 481.839
- 物質の密度 [rho]: |  |  | 1000
- 測定のタイプ: |  |  | 1
- モーター調整係数: |  |  | 1
インターバル: |  |  | 1
データポイント数: |  |  | 11
時間設定: |  |  | 11 測定点数
測定条件:
#NAME? |  |  | 振り角 gamma = 0.1 %
角周波数 omega = 1 ... 100 rad/s 対数; ¦傾き¦ = 5 点 / 桁
ﾉｰﾏﾙﾌｫｰｽ |  |  | FN = 0.1 N
測定点数 | 時間 | 温度 | 角周波数 | 周波数 | せん断応力 | ひずみ | 位相角 | 複素弾性率 | 貯蔵弾性率 | 損失弾性率 | 複素粘度 | 損失正接 | ｷﾞｬｯﾌﾟ | ﾄﾙｸ | ﾉｰﾏﾙﾌｫｰｽ | 速度 | ステータス | 緩和弾性率 | リフト速度/ギャップ
| [s] | [°C] | [1/s] | [Hz] | [Pa] | [%] | [°] | [Pa] | [Pa] | [Pa] | [Pa・s] | [1] | [mm] | [μNm] | [N] | [μm/s] | [] | [Pa] | [1/s]
1 | 33.18 | 14.9993 | 1 | 0.159 | 6940 | 0.0999 | 6.98395 | 6950000 | 6900000 | 845000 | 6950000 | 0.123 | 1.41 | 686 | 0.134 | 0 | DSO | ****** | 0
2 | 57.161 | 14.9999 | 1.58 | 0.252 | 7030 | 0.1 | 6.67988 | 7030000 | 6980000 | 817000 | 4430000 | 0.117 | 1.41 | 694 | 0.112 | 0 | DSO | ****** | 0
3 | 76.026 | 14.9998 | 2.51 | 0.4 | 7110 | 0.1 | 6.39131 | 7110000 | 7070000 | 791000 | 2830000 | 0.112 | 1.41 | 703 | 0.122 | -0.352 | DSO | ****** | 0.000311
4 | 90.983 | 14.9985 | 3.98 | 0.634 | 7170 | 0.1 | 6.10573 | 7170000 | 7130000 | 763000 | 1800000 | 0.107 | 1.41 | 709 | 0.0821 | 0.00396 | DSO | ****** | 2.8e-06
5 | 102.92 | 14.9991 | 6.31 | 1 | 7230 | 0.1 | 5.86429 | 7230000 | 7190000 | 738000 | 1150000 | 0.103 | 1.41 | 714 | 0.0775 | -0.26 | DSO | ****** | 0.000442
6 | 112.49 | 15.0021 | 10 | 1.59 | 7280 | 0.1 | 5.66844 | 7280000 | 7240000 | 719000 | 728000 | 0.0993 | 1.41 | 719 | 0.0583 | 0.657 | DSO | ****** | 0.000671
7 | 120.2 | 15.0005 | 15.8 | 2.52 | 7350 | 0.1 | 5.63229 | 7350000 | 7320000 | 721000 | 464000 | 0.0986 | 1.41 | 727 | 0.111 | 0 | DSO | ****** | 0
8 | 126.68 | 14.9998 | 25.1 | 4 | 7430 | 0.1 | 5.57618 | 7430000 | 7390000 | 722000 | 296000 | 0.0976 | 1.41 | 734 | 0.0933 | 0.0349 | DSO | ****** | 0.000627
9 | 132.04 | 14.9986 | 39.8 | 6.34 | 7500 | 0.1 | 5.47969 | 7480000 | 7440000 | 714000 | 188000 | 0.0959 | 1.41 | 741 | 0.0888 | 0.0818 | DSO | ****** | 0.000507
10 | 140.69 | 14.9994 | 63.1 | 10 | 7530 | 0.1 | 5.5617 | 7520000 | 7490000 | 729000 | 119000 | 0.0974 | 1.41 | 744 | 0.0836 | -0.404 | DSO | ****** | 0.000324
11 | 151.57 | 15.0019 | 100 | 15.9 | 7580 | 0.1 | 5.5404 | 7570000 | 7540000 | 731000 | 75700 | 0.097 | 1.41 | 750 | 0.0669 | -0.481 | DSO | ****** | 0.000535
データシリーズの情報
名前: |  |  | 2022_728_freq 1 to 100_temp 170 to 100 step 10 26
サンプル: |  |  | 3chain_cat_1%
使用者: |  |  | sasaki
インターバルの数: |  |  | 1
アプリケーション: |  |  | RHEOPLUS/32 Multi16 V3.40 21000091-35633
装置: |  |  | MCR301 SN82000000; ID80924104; FW3.51D090908; Slot3; Adj7d
測定日/時間: |  |  | 2022/07/28; 18:07 午後
測定治具: |  |  | PP08-SN23708; [d=0.1 mm]
アクセス |  |  | TU1=P-PTD200+H-PTD200-SN80914976-916417
定数の計算:
- 標準 Csr [min/s]: |  |  | 0.41648094
- 標準 Css [Pa/mNm]: |  |  | 10120.002
- 開始待機時間 [s]: |  |  | 491.838
- 物質の密度 [rho]: |  |  | 1000
- 測定のタイプ: |  |  | 1
- モーター調整係数: |  |  | 1
インターバル: |  |  | 1
データポイント数: |  |  | 11
時間設定: |  |  | 11 測定点数
測定条件:
#NAME? |  |  | 振り角 gamma = 0.1 %
角周波数 omega = 1 ... 100 rad/s 対数; ¦傾き¦ = 5 点 / 桁
ﾉｰﾏﾙﾌｫｰｽ |  |  | FN = 0.1 N
測定点数 | 時間 | 温度 | 角周波数 | 周波数 | せん断応力 | ひずみ | 位相角 | 複素弾性率 | 貯蔵弾性率 | 損失弾性率 | 複素粘度 | 損失正接 | ｷﾞｬｯﾌﾟ | ﾄﾙｸ | ﾉｰﾏﾙﾌｫｰｽ | 速度 | ステータス | 緩和弾性率 | リフト速度/ギャップ
| [s] | [°C] | [1/s] | [Hz] | [Pa] | [%] | [°] | [Pa] | [Pa] | [Pa] | [Pa・s] | [1] | [mm] | [μNm] | [N] | [μm/s] | [] | [Pa] | [1/s]
1 | 33.222 | 9.99599 | 1 | 0.159 | 7000 | 0.0998 | 7.36406 | 7020000 | 6960000 | 899000 | 7020000 | 0.129 | 1.41 | 692 | 0.111 | -0.081 | DSO | ****** | 0.000197
2 | 57.203 | 9.9981 | 1.58 | 0.252 | 7020 | 0.1 | 7.30748 | 7020000 | 6970000 | 893000 | 4430000 | 0.128 | 1.41 | 694 | 0.0991 | 0.0293 | DSO | ****** | 0.00068
3 | 76.068 | 9.99828 | 2.51 | 0.4 | 7020 | 0.1 | 7.20327 | 7020000 | 6960000 | 880000 | 2790000 | 0.126 | 1.41 | 693 | 0.0817 | 0.0335 | DSO | ****** | 0.000898
4 | 91.026 | 10.0001 | 3.98 | 0.634 | 7070 | 0.1 | 7.38643 | 7060000 | 7010000 | 908000 | 1770000 | 0.13 | 1.41 | 699 | 0.115 | -0.215 | DSO | ****** | 0.00111
5 | 102.96 | 9.99831 | 6.31 | 1 | 7230 | 0.1 | 7.08668 | 7230000 | 7180000 | 892000 | 1150000 | 0.124 | 1.41 | 715 | 0.119 | -0.551 | DSO | ****** | 0.000401
6 | 112.53 | 10.0001 | 10 | 1.59 | 7290 | 0.1 | 6.83306 | 7290000 | 7230000 | 867000 | 729000 | 0.12 | 1.41 | 720 | 0.0805 | 0 | DSO | ****** | 0
7 | 120.24 | 10.001 | 15.8 | 2.52 | 7330 | 0.1 | 6.86393 | 7330000 | 7280000 | 876000 | 463000 | 0.12 | 1.41 | 725 | 0.0605 | 0.0157 | DSO | ****** | 1.11e-05
8 | 126.72 | 9.99743 | 25.1 | 4 | 7350 | 0.1 | 6.72406 | 7350000 | 7300000 | 860000 | 293000 | 0.118 | 1.41 | 727 | 0.0575 | 0 | DSO | ****** | 0
9 | 132.08 | 9.99944 | 39.8 | 6.34 | 7450 | 0.1 | 6.80396 | 7440000 | 7380000 | 881000 | 187000 | 0.119 | 1.41 | 736 | 0.0558 | -0.422 | DSO | ****** | 0.000299
10 | 140.68 | 9.99825 | 63.1 | 10 | 7480 | 0.1 | 7.02211 | 7470000 | 7410000 | 913000 | 118000 | 0.123 | 1.41 | 739 | 0.0699 | -1.02 | DSO | ****** | 0.000756
11 | 151.41 | 10.0011 | 100 | 15.9 | 7540 | 0.1 | 6.94782 | 7530000 | 7470000 | 911000 | 75300 | 0.122 | 1.41 | 745 | 0.0402 | -0.551 | DSO | ****** | 0.000425